## 特性应用
塑料名称 | 代号 | 特性 | 应用
聚丙烯 | PP | 是最轻的塑料之一，其屈服、拉伸、压缩强度和硬度均优于低压聚乙烯，有很突出的刚性，高温（90℃）抗应力松弛性能良好，耐热性能较好，可在100℃以上使用，如无外力150℃也不变形，除浓硫酸、浓硝酸外，在许多介质中很稳定，低分子量的脂肪烃、芳香烃、氯化烃，对它有软化和溶胀作用，几乎不吸水，高频电性能不好，成型容易，但收缩率大，低温呈脆性，耐磨性不高。 | 作一般结构零件，作耐腐蚀化工设备和受热的电气绝缘零件
高密度聚乙烯 | HDPE
聚苯乙烯 | PS
聚氯乙烯 | PVC | 机械强度较高，化学稳定性及介电性能优良，耐油性及抗老化性能也较好，易熔接及粘合，价格较低。缺点是使用温度低（在60℃以下），线膨胀系数大，成型加工性不良。 | 制品有管、棒、板、焊条及管件，除作日常生活用品外，主要用作耐磨蚀的结构材料或设备衬里材料（代替有色合金、不锈钢和橡胶）及电气绝缘材料。
低密度聚乙烯 | LDPE
聚对苯二甲酸乙二醇酯 | PET
酚醛塑料 | PF | 机械性能很高，刚性大，冷流性小，耐热性很高（100℃以上），在水润滑下摩擦系数极低（0.01～0.03），PV值很高，有良好的电性能和抵抗酸碱侵蚀的能力，不易因温度和湿度的变化而变形，成型简便，价格低廉。缺点是性质较脆、色调有限、耐旋光性差，耐电弧性较小，不耐强氧化性酸的腐蚀 | 常用的为层压酚醛塑料和粉末状压塑料，有板材、管材及棒材等。可用作农用潜水电泵的密封件和轴承、轴瓦、皮带轮、齿轮、制动装置和离合装置
丙稀腈、丁二稀、苯乙烯 | ABS | 具有良好的综合性能，既高的冲击韧性和良好的机械性能，优良的耐热、耐油性能和化学稳定性，尺寸稳定、易机械加工，表面还可镀金属，电性能良好 | 作一般结构或耐磨受力传动零件和耐腐蚀设备，用ABS制成泡沫夹层板可作小轿车车身
聚甲醛 | POM | 抗拉强度、冲击韧性、刚性、疲劳强度、抗蠕变性能都很高，尺寸稳定性好，吸水性小、摩擦系数小，有很好的耐化学药品能力，性能不亚于尼龙，但价格较低，缺点是加热易分解，成型比尼龙困难 | 可用作轴承、齿轮、凸轮、阀门、管道螺帽、泵叶轮、车身底盘的小部件、汽车仪表板、汽化器、箱体、容器、杆件以及喷雾器的各种代铜零件
聚甲基丙烯酸酯 | PMMA
聚对苯二甲酸丁二醇酯 | PBT
聚酰胺6 | PA6 | 疲劳强度和刚性较高，耐热性较好，摩擦系数低，耐磨性好，但吸湿性大，尺寸稳定性不够 | 适用于中等载荷、使用温度≤100～120℃、无润滑或少润滑条件下工作的耐磨受力传动零件
聚酰胺66 | PA66 | 疲劳强度和刚性较高，耐热性较好，摩擦系数低，耐磨性好，但吸湿性大，尺寸稳定性不够 | 适用于中等载荷、使用温度≤100～120℃、无润滑或少润滑条件下工作的耐磨受力传动零件
聚碳酸脂 | PC | 具有突出的冲击韧性和抗蠕变性能，有很高的耐热性，耐寒性也很好，脆化温度达-100℃，抗弯抗拉强度与尼龙相当，并有较高的延伸率和弹性模数，但疲劳强度小于尼龙66，吸水性较低，收缩率小，尺寸稳定性好，耐磨性与尼龙相当，并有一定的抗腐蚀能力。缺点是成型条件要求较高 | 可用作各种齿轮、蜗轮、齿条、凸轮、轴承、心轴、滑轮、传动链、螺帽、垫圈、泵叶轮、灯罩、容器、外壳、盖板等
聚乙烯 | PE | 具有优良的介电性能、耐冲击、耐水性好，化学稳定性高，使用温度可达80～100℃，摩擦性能和耐寒性好。缺点是机械强度不高，质较软，成型收缩率大。 | 用作一般电缆的包皮，耐腐蚀的管道、阀、泵的结构零件，亦可喷涂于金属表面，作为耐磨、减磨及防腐蚀涂层。
聚砜 | PSU | 有很高的机械性能、绝缘性能及化学稳定性，并且在-100～+150℃以下能长期使用，在高温下能保持常温下所具有的各种机械性能和硬度，蠕变值很小，用F-4填充后，可作摩擦零件 | 适用于高温下工作的耐磨受力传动零件，如汽车分速器盖、齿轮以及电绝缘零件等

## 性能
序号 | 塑料名称 | 代号 | 流动性 | 屈服强度 | 拉伸强度 | 收缩率 | 吸水率 | 线膨胀系数 | 产品精度 | 原料价格 | 相对密度 | 弯曲强度 | 压缩强度 | 断裂伸长率 | 冲击强度 | 缺口冲击强度 | 洛氏硬度 | 热变形温度 | 摩擦系数 | 透光率 | 氧指数
1 | 丙稀腈、丁二稀、苯乙烯 | ABS | 一般 |  | 35～62 | 0.3～0.8 | 0.2～0.45 | 8 | 3 | 9800 | 1.05 | 69 | 69 | 3～60 |  | 7 | R65～115 | 86 |  |  | 18
2 | 氨基树脂 | AF | [6 empty] | 3
3 | 氯化聚醚 | CP |  |  | 49 | 0.5 | 0.01 |  | 4 |  | 1.4 | 65 | 69 | 60～130 |  | 1.6～2.2 |  | 99 | 0.38
4 | 环氧树脂 | EP | [6 empty] | 3 | [10 empty] | 90%
5 | 聚三氟氯乙烯 | F3 | 较差 |  | 37 |  | <0.01 | 5.8 |  |  | 2.13 | 70 | 14 | 125 |  | 17 | R115 | 198 | 0.3 | 80% | >95
6 | 聚四氟乙烯 | F4 | 较差 |  | 27.6 |  | <0.01 | 10.5 |  |  | 2.18 | 21 | 13 | 233 |  | 2.7 |  | 288 | 0.13 | 96% | >95
7 | 聚四氟乙烯 增强 | F4+20%GF |  |  | 17.5 |  | <0.01 | 7.1 | 3 |  | 2.26 | 21 | 17 | 207 |  | 1.8 |  |  | 0.3 |  | -
8 | 聚全氟乙丙烯 | F46 | 较差 |  | 32 |  | <0.01 | 5.8 |  |  | 2.11 | 55 | 12 | 190 |  | 37 | R110 | 198 |  |  | >95
9 | 高密度聚乙烯 (孖力士) | HDPE | 较好 | 22～30 | 27 | 2～5.0 | <0.01 | 12.5 | 5 | 7150 | 0.95 | 11 | 10 | 〉500 |  | 40～70 | R70 | 78 |  |  | 20
10 | 高抗冲聚苯乙烯 (不脆胶) | HIPS |  |  | 20 | 0.2～0.6 | 0.2 | 3.4～21 |  | 7800 | 1.05 |  |  | 3.5
11 | 硬质聚氯乙烯 | HPVC | 较差 |  | 45.7 | 0.6～1.0 | 0.07～0.4 | 5 | 4 |  | 1.5 | 100 | 20.5 |  |  | 2.2～10.6 | D75～D85
12 | 液晶聚合物 | LCP |  |  |  | 0.006 | [11 empty] | 315
13 | 低密度聚乙烯 | LDPE | 较好 |  | 7～15 | 1.5～5.0 | <0.01 | 22 | 6 | 7200 | 0.92 | 34 | 28 | 〉650 |  | 80～90 | R45 | 50 |  |  | 20
14 | 改性聚苯醚 | MPPO
15 | 聚酰胺6 | PA6 | 较好 |  | 74 | 0.6～1.4 | 3 | 8.3 | 4 | 15000 | 1.14 | 120 |  | 70 | 33 | 8.3 | M114 | 58 | 0.6
16 | 聚酰胺6 增强 | PA6+30%GF |  |  | 110 | 0.3～0.7 | 1.1 | 2.2 | 3 |  | 1.37 | 210 |  | 3 | 76 |  |  | 190
17 | 聚酰胺66 | PA66 | 较好 |  | 80 | 0.8～1.5 | 3.4～3.6 | 7 | 4 | 16000 | 1.145 | 130 |  | 60 | 39 | 9.5 | M118 | 60 | 0.5
18 | 聚酰胺66 增强 | PA66+30%GF |  |  | 189 | 0.2～0.8 | 0.5～1.3 |  | 3 |  | 1.38 | 262 |  | 3 | 102 |  |  | 248
19 | 聚芳砜 | PASF |  |  | 91 | 0.8 | 1.8 | 3.6 |  |  | 1.37 | 121 | 126 | 13 | 243 | 8.7 | M110 | 274
20 | 聚对苯二甲酸丁二醇酯 | PBT |  |  | 55 | 0.44 | 0.09 | 9.2 |  | 16000 | 1.31 | 85 |  | 200～300 |  | 4.3 | M72 | 66
21 | 聚对苯二甲酸丁二醇酯 增强 | PBT+30%GF |  |  | 137 | 0.2 | 0.07 | 2.7 | 3 |  | 1.53 | 196 |  | 4 |  | 7.8 | R121 | 220
22 | 聚碳酸脂 (防弹胶) | PC |  |  | 61 | 0.5 | 0.15 | 7.2 | 3 | 19000 | 1.2 | 82 | 78 | 90 |  | 20 | M80 | 133 | 0.37 | 93%
23 | 聚碳酸脂 增强 | PC+30%GF | 较差 |  | 132 | 0.2 | 0.1 | 2.7 | 3 |  | 1.45 | 170 | 125 | <5 |  | 8 | M90 | 146
25 | 聚醚醚酮 | PEEK |  |  | 103 |  |  | 10 |  |  | 1.3 |  |  | 11 |  | 1387 |  | 145 |  |  | 35
26 | 聚醚酮 | PEK | [5 empty] | 8.4 | [9 empty] | 185
27 | 聚醚酮酮 | PEKK |  |  | 102 | [5 empty] | 1.3 |  |  | 4 | [6 empty] | 40
28 | 聚醚砜 | PES |  |  | 85 | 0.6 | 0.25 | 5.5 |  |  | 1.14 | 89 | 110 | 80 | 296 | 12.1 | M98 | 210 |  | 88%
29 | 聚对苯二甲酸乙二醇酯 | PET |  |  | 78 | 1.8 | 0.26 | 10 |  |  | 1.38 | 115 |  | 50 |  | 4 |  | 70 |  | 90%
30 | (涤纶(的确凉)) | PET+30%GF |  |  | 124 | 0.2～0.9 | 0.05 | 2.9 | 3 |  | 1.6 | 196 |  | 3 |  | 80 | R120 | 215
31 | 酚醛塑料 (电木粉) | PF | [6 empty] | 3 | [10 empty] | 85%
32 | 聚酰亚胺 | PI |  |  | 100 | 0.75 | 0.3 | 3 |  |  | 1.38 | 205 | 166 |  | 53 | 4 |  | 360 | 0.36
33 | 聚甲基丙烯酸酯 (亚加力) | PMMA | 一般 |  | 55～77 | 0.2～0.8 | 0.34 | 7 | 3 |  | 1.19 | 110 | 130 | 2.5～6 |  | 21 | M118 | 100 |  | 93% | 17.3
34 | 聚甲醛 共聚 (赛钢) | 共聚POM | 一般 |  | 62 | 1.5～3.5 | 0.21 | 8.5 |  | 14000 | 1.41 | 98 | 110 |  |  | 65 | M80 | 110 | 0.31
35 | 聚甲醛 共聚 增强 | 共聚POM+25%GF |  |  | 130 |  |  | 2.6 | 3 |  | 1.61 | 182 |  |  |  | 86 |  | 163
36 | 聚甲醛 均聚 | 均聚POM | 一般 |  | 70 | 1.5～3 | 0.25 | 7.5 | 5 |  | 1.43 | 90 | 127 |  |  | 76 | M94 | 124
37 | 聚丙烯 (百折胶) | PP | 较好 |  | 29 | 1～2.5 | 0.01 | 8 | 5 | 7300 | 0.9 | 50 | 45 | >200 |  | 0.5 | R80～110 | 102 | 0.51 |  | 18
38 | 聚丙烯 增强 | PP+30%GF |  |  |  | 0.4～0.8 | 0.05 | 4
39 | 聚苯醚 | PPO | 较差 |  | 76 | 0.7 | 0.03 | 4 | 3 | 32000 | 1.06 | 114 |  | 60 | 127.4 |  | R119 | 173 |  | 0.39
40 | 聚苯硫醚 增强 | PPS+40%GF |  |  | 137 | <0.12 | <0.05 | 3 | 3 | 87000 | 1.6 | 204 |  | 1.3 |  | 76 | R132 | 260 |  |  | 44
41 | 聚苯乙烯 (硬胶) | PS | 较好 |  | 50 | 0.4～0.7 | 0.05 | 8 | 3 | 7500 | 1.05 | 105 | 115 | 2 |  | 16 | M65～90 | 85 |  | 90% | 20
42 | 聚砜 | PSF | 较差 |  | 75 | 0.6 | 0.22 | 5.7 | 3 |  | 1.24 | 128 | 98 | 50～100 | 310 | 14.2 | M169 | 185
43 | 聚氨酯 | PU
44 | 软质聚氯乙烯 | SPVC |  |  | 10.5～20.5 | 1.5～2.5 | 0.25 | 1 | 6 | 6500 | 1.4 |  | 8.8 | [6 empty] | 86%
45 | 超高分子量聚乙烯 | UHMWPE |  |  | 30～50 | 2～3 | <0.01 | 12.5 |  |  | 0.94 | 11 | 10 | 〉500 |  | >100 | R38 | 95 | 0.19 |  | 20
| 醋酸纤维素 |  | 较好

## 燃烧鉴别
塑料的燃烧鉴别
代号 | 塑料名称 | 燃烧难易 | 离火后是否熄灭 | 火焰状态 |  | 塑料变化状态 | 气味
CN | 硝化纤维素 | 极易 | 继续燃 | 黄色 | -- | 迅速燃烧完 | --
| 聚脂树脂 | 容易 | 燃烧 |  | 黑烟 | 微微膨胀,有时开裂 | 苯乙烯气味
ABS | ABS |  | 继续燃烧 |  | 浓黑烟 | 软化,烧焦 | 特殊
AS | SAN(AS) |  |  |  |  | 软化,起泡,比聚苯乙烯易燃 | 特殊聚丙稀氰味
CA | 乙酸纤维素 |  |  |  | 黑烟 | 熔融滴落 | 特殊气味
EC | 乙基纤维素 |  |  |  | 上端蓝色
PE | 聚乙烯 |  |  | 上端黄色,下端蓝色 | -- |  | 石蜡燃烧味
POM | 聚甲醛 | [5 empty] | 强烈刺激甲醛.鱼腥味
PP | 聚丙烯 |  |  |  | 有少量黑烟 |  | 石油味
| 醋酸纤维素 |  |  | 暗黄色 |  |  | 醋酸味
| 醋酸丁酸纤维素 | [5 empty] | 丁酸味
| 醋酸丙酸纤维素 |  |  |  |  | 熔融滴落燃烧 | 丙酸味
| 聚醋酸乙烯 |  |  |  | 黑烟 | 软化 | 醋酸味
PETP | 聚对苯二酸乙二醇酯 |  |  | 桔黄色 |  | 起泡，伴有噼啪碎裂声 | 刺激性芳香味
| 聚乙烯醇缩丁醛 |  |  | 黑烟 |  | 熔融滴落 | 特殊气味
PMMA | 有机玻璃 |  |  | 浅蓝色,顶端白色 |  | 融化起泡 | 强烈腐烂花果.蔬菜臭
PS | 聚苯乙烯 |  |  | 橙黄色,浓黑烟呈炭飞扬 |  | 软化,起泡 | 特殊苯乙烯单体味
PF | 酚醛(木粉) | 缓慢燃烧 | 自熄 | 黄色 | -- | 膨胀,开裂 | 木材和苯酚味
PF | 酚醛(布基) |  | 继续燃烧 |  | 少量黑烟 |  | 布和苯酚味
PF | 酚醛(纸基) | [5 empty] | 纸和苯酚味
PC | 聚碳酸脂 |  | 缓慢自熄 |  | 黑烟炭飞扬 | 熔融起泡 | 强烈气味花果臭
PA | 尼龙NYLON(PA) |  |  | 蓝色,上端黄色 |  | 熔融滴落,起泡 | 羊毛指甲烧焦味
UF | 脲醛树脂 | 难 | 自熄 | 黄色,顶端淡蓝色 |  | 膨胀,开裂,燃烧处变白色 | 特殊气味,甲醛味
| 三聚氰氨树脂 |  |  | 淡黄色
PSU | 聚苯砜 |  | 缓慢自熄 | 黄色，浓黑烟 |  | 熔融 | 略有橡胶燃烧味
CP | 氯化聚醚 |  | 熄灭 | 飞溅,上端黄色,底蓝色,浓黑烟 |  | 熔融,不增长 | 特殊
PPO | 聚苯醚 |  |  | 浓黑烟 |  | 熔融 | 花果臭
PSF | 聚砜 |  |  | 黄褐色烟 |  |  | 略有橡胶燃烧味
MF | 蜜胺树脂 |  |  | 淡黄色 |  | 膨胀,开裂,白化 | 尿素味、胺味、甲醛味
PVC | 聚氯乙烯 |  | 离火即灭 | 黄色,下端绿色白烟 |  | 软化 | 刺激性酸味
| 氯乙烯-醋酸乙烯共聚物 |  |  | 暗褐色 |  |  | 特殊气味
PVDC | 聚偏氯乙烯 | 很难 |  | 黄色,端部绿色
F3 | 聚三氟氯乙烯 | 不燃 | -- | -- |  | -- | --
F4 | 聚四氟乙烯

## 塑料的简单辨别方法
塑料的简单辨别方法
方法 | 燃 烧 | 清焰后是否 | 火焰颜色 | 塑料状态 | 有无臭味 | 成型品特征
| 难 易 | 继续燃烧
种类
压克力 | 易 燃 | 燃 烧 | 黄 色 | 软 化 | 丙烯聚合物 | 不如玻璃冰
树 脂 |  |  | 两端青色 |  | 臭 味 | 冷可弄弯
PS树脂 | 易 燃 | 燃 烧 | 橙黄色 | 软 化 | 苯乙烯聚 | 敲击时有金
|  |  | 黑 烟 |  | 合物 | 属声音,多为透明品
臭 味
尼 龙 | 徐 徐 | 不燃烧 | 顶端黄色 | 熔融掉下 | 独特臭味 | 有弹性
树 脂 | 燃 烧
P V C | 难 燃 | 不 燃 烧 | 黄 色 | 软 化 | 氯的臭味 | 软质为橡胶状,其它可为各种硬度
树 脂 |  |  | 下端绿色
PP | 易 燃 | 燃 烧 | 黄 色 | 迅 速 完 全 | 独特臭味 | 乳白色
树 脂 |  |  |  | 燃 烧
PE | 易 燃 | 燃 烧 | 顶端黄色 | 熔融掉下 | 石油臭味 | 柔软,乳白色,有色者多为中间色
树 脂 |  |  | 下端青色
电 木 | 易 燃 | 燃 烧 | 黄 色 | 膨起裂缝 | 酚醛臭味 | 颜色多为黑
树 脂 | [5 empty] | 褐色
尿 素 | 徐 徐 | 不燃烧 | 黄 色 | 膨起裂缝 | 尿素福尔马林 | 颜色多为鲜艳美丽
树 脂 | 燃 烧 |  | 两端青绿色 | 白化 | 臭 味
美耐米 | 难 燃 | 不 燃 烧 | 淡 黄 色 | 膨起裂缝 | 尿素福尔马林 | 表面甚为坚硬,光泽比尿素树脂好
树 脂 |  |  |  | 白化 | 臭 味
不饱和 | 易 燃 | 燃 烧 | 黄 色 | 稍微膨起 | 苯乙烯聚合 | 多利用玻璃织
聚酯树 |  |  | 黑 烟 | 白 化 | 物 臭味 | 维补强

## 常用塑胶的一般物性
常用塑胶的一般物性
俗称\简称 | 比重 | 收缩率（%） | 切口冲击强度 | 拉伸强度 | 用途 | 外观 | 易燃度 | 热反应 | 气味 | 火焰
超不碎胶ABS | 1.01-1.08 | 0.4-0.9 | 1.40-12.00 | 3300-8000 | 玩具.家私.运动用品. | 黄白色.延性.易成形 | 容易 | 软化.有熔液.烧焦 | 独特、杂味 | 黄色火焰.黑烟
日用品.把手.齿轮
株皮胶 EVA | 0.93-0.95 | 0.7-3.5 |  | 2200-4000 | 鞋底.包装胶莫.板片.日用品 | 透明.易成形 | 容易 | 熔化.有熔液.熔液继续燃烧 | 清新 | 蓝色火焰.黄顶.
[5 empty] | .通管.吹氧玩具制品 |  |  |  |  | 发光.少许黑烟
百折胶 PP | 0.85-0.92 | 1.0-2.5 | 0.40-1.20 | 4500-6000 | 包装胶袋.冼衣机部件. | 半透明.易成形 | 容易 | 烧焦 | 石油味 | 黄色火焰.
喷出黑烟
软胶 PVC | 1.19-1.35 | 1.0-5.0 |  | 1500-3500 | 软管.硬管.软板.硬板. | 可透明.易成形 | 困难 | 熔化.有熔液.熔液继续燃烧 | 糖烧焦、刺激性酸味 | 黄色火焰.
[5 empty] | 电系.人造革.地板.窗框 |  |  |  |  | 蓝顶及蓝边
硬胶 PVC | 1.38-1.41 | 0.2-0.6 | 0.40-22.00 | 5900-7500 |  | 脆性.可透明 | 困难 | 熔化.有气泡.溶液燃烧.烧焦 | 燃烧石味 | 橙黄色火焰.
蓝边.轻微黑烟
亚加力 PMMA | 1.16-1.20 | 0.2-0.8 | 0.33-0.60 | 7000-11000 | 装饰品.文具.装面. | 透明.易成形 | 容易 | 软化.喷出火焰.烧焦.分解 | 花果、蔬菜腐烂味 | 黄色火焰.
[5 empty] | 仪器表外壳.灯置.广告牌 |  |  |  |  | 少许黑烟.发光
PET | 1.29-1.41 | 2.0-2.5 | 0.25-0.70 | 7000-10500 | 汽水胶瓶.齿轮.录音带. | 透明.易成形 | 中等 | 熔化.有熔液. | 独特 | 黄色火焰.有黑烟
[5 empty] | 磁带.相机菲林轴承 |  |  | 熔液会燃烧.涨大
PBT | 1.30-1.38 | 0.9-2.2 | 0.70-1.00 | 7800-8600 | 电器配件.机版配件.螺母. | 半透明.延性 | 中等 | 软化.喷出火焰.烧焦.分解 | 燃烧煤 | 黄色火焰.黑烟.
[5 empty] | 划门.防护棉置 |  |  |  |  | 稳定地燃烧
PPS | 1.28-1.32 | 0.6-0.8 | 0.10-0.50 | 9000-10000 | 受温配件.受温外壳 | 黑色.高温科 | 中等 | 软化.烧焦.分解 | 刺鼻的硫磺 | 蓝色火焰.黄顶.
少许白烟

## 成型不良要因表
成型不良要因表
| 表 | 痕 | 毛 | 熔 | 光 | 缺 | 烧 | 变 | 成 | 成 | 裂
问题 | 面 | 迹 | 口 | 接 | 洁 | 口 | 黄 | 色 | 型 | 型 | 纹
| 有 | 、 | 、 | 处 | 度 | 、 | 、 | 混 | 品 | 品 | 、
| 水 | 条 | 飞 | 痕 | 不 | 少 | 烧 | 色 | 变 | 太 | 裂
| 纹 | 纹 | 边 | 迹 | 佳 | 边 | 焦 | 等 | 形 | 厚 | 口
可能产生问题的原因
机筒温度过低 |  | ● |  | ● | ● | ● |  | ● |  |  | ●
机筒温度过高 |  |  | ● |  |  |  | ● | ● | ● | ●
注塑压力过低 |  | ● |  | ● | ●
注塑压力过高 |  |  | ● |  |  |  | ● |  |  | ● | ●
注塑保压时间过短 | [8 empty] | ●
注塑保压时间过长 |  |  | ● | [6 empty] | ● | ●
射出速度太快 |  | ● |  |  |  |  | ●
射出速度太慢 |  |  |  |  | ● |  |  | ●
冷却不充分 |  | ● | [6 empty] | ●
模具温度控制不良 |  | ● |  |  | ● | [5 empty] | ●
注塑周期过短 | [8 empty] | ●
注塑周期过长 |  |  |  |  | ● |  | ●
注塑口、流道或喷咀太大 | [9 empty] | ●
注塑口、流道或喷咀太小 |  | ● |  | ● | ● | ● |  | ●
注塑口位置不佳 |  | ● |  | ● | ● | ●
模具关合力过低 |  |  | ● | [6 empty] | ●
模具出气孔不适 | ● |  |  | ● | ● |  | ●
进料不足 |  |  |  |  | ● | ● |  |  | ●
树脂干燥温度、时间不适 | ● | [5 empty] | ● |  |  |  | ●
颗粒中混入其它物质 | ● |  |  |  | ● |  | ● | ●
清机不良 |  | ● |  |  |  |  | ● | ●
脱模剂、防锈油不适 |  |  |  |  | ● |  |  | ●
粉碎树脂加入不适 | ● | ● |  |  |  |  | ● | ● |  |  | ●
树脂流动性太慢 |  |  |  | ● |  | ●
树脂流动性太快 |  |  | ●

## 成型不良的原因及调节方法详解
成型不良的原因及调节方法详解
No | 不良项目 | 原因 | 改善对策
1 | 有条纹 | 树脂温度过低 | 提高树脂温度
|  | 射出速度过快 | 降低射出速度
|  | 模温过低 | 提高模温
|  | 进料口位置不佳 | 改变进料口位置
2 | 邹纹或表面 | 树脂温度，模温过低 | 降低机筒温度，提高模温
| 光洁度有异 | 射出压力不足 | 提高射出压力
|  | 射出速度太慢 | 加快射出速度
|  | 进料口位置不佳 | 改变进料口位置，增多进料口
|  | 进料口太小、太细 | 加大、加粗进料口
|  | 脱模剂、污染、水气蒸发 | 改换脱模剂，清扫模具表面
设置汽体流出槽
3 | 银条 | 树脂的分解 | 降低树脂温度
|  | 树脂干燥不足 | 充分干燥树脂
|  | 树脂滞留时间过长 | 减少循环时间
|  | 射出速度过快 | 降低射出速度
|  | 空气混入 | 提高背压
|  | 模温过低 | 提高模温
|  | 射出成型机 | 改为带出气口样式
|  | 模具出气不良 | 设置汽体流出槽
|  | 表面污染 | 模具表面清扫
4 | 进料口周围有花纹 | 树脂温度过低 | 提高树脂温度，提高成型机头温度
|  | 干燥不充分 | 充分干燥树脂
|  | 射出压力过低 | 提高射出压力
|  | 射出速度过低 | 加快射出速度
|  | 模具 | 提高模温
加大进料口及流道
改变进料口位置
5 | 黑条 | 主轴、机筒、伤痕 | 清扫主轴机筒、换轴
|  | 滞留时间过长 | 射出机筒内树脂
|  | 机筒温度过高 | 降低机筒温度
|  | 射出速度过快 | 降低射出速度
|  | 轴转速快烧焦 | 降低转速，降低背压
6 | 烧焦 | 空气混入 | 安装出气口装置
设置汽体流出槽
|  | 射出速度过快 | 降低射出速度
7 | 云纹、光泽不良 | 树脂过热 | 降低机筒温度
|  | 成型材料干燥不足 | 充分干燥、改变干燥方式
|  | 模温过低 | 提高模温
|  | 机筒温度过高、过低 | 调节机筒温度
|  | 脱模剂过多 | 减少脱模剂
8 | 色差、混色 | 颜料染料分散不良 | 改变树脂，着色剂
|  | 成型机筒温度过高、过低 | 调节机筒温度
|  | 可塑化不良 | 降低轴转速，提高背压
|  | 树脂的分解 | 降低温度，循环时间缩短
|  | 成型机清扫不良 | 彻底清扫前产品留在机内材料
|  | 冷却时间过短 | 延长冷却时间
|  | 进料口位置不佳 | 修正进料口位置
|  | 分散剂、扩散剂 | 不能加入对该树脂不适合的添加剂等
9 | 透明料混浊 | 材料干燥不足，异物混入 | 充分干燥材料、变更材料
|  | 树脂温度过高、过低 | 调节树脂温度
|  | 滞留时间过长 | 成型材料滞留时间减短
|  | 机筒温度过高 | 降低机筒温度
|  | 添加剂、脱模剂过多 | 确认添加剂的适合性，减少脱模剂
10 | 气泡 | 成型材料的分解 | 降低成型温度
|  | 材料干燥不足 | 充分干燥材料
|  | 树脂带温过长 | 修正机筒内主轴进料行程
|  | 射出压力过低 | 提高射出压力
|  | 保压过低 | 提高保压
|  | 背压过低 | 提高背压
|  | 射出速度过慢 | 提高射出速度
|  | 背压过大 | 背压降低
|  | 模温过高、过低 | 调节模温
|  | 料斗下端冷却不足 | 注意改善料斗下端的冷却
|  | 成型机 | 改为带出气口样式
11 | 杂质、异物 | 成型机、料斗、干燥机清扫不良 | 充分清扫成型机、料斗、干燥机
| 材料 | 周围环境有尘埃 | 用塑胶将材料部分隔开
|  | 材料输送管清扫不良 | 清扫材料输送管
|  | 模具生锈 | 模具清扫
|  | 材料不良 | 改换材料
12 | 剥离 | 不同材料混入 | 调节材料
| 断裂 | 树脂温度过低 | 提高树脂温度
|  | 模温过低 | 提高模温
|  | 材料使用不适、缓冷不足 | 更变材料、改变缓冷条件
13 | 裂纹 | 干燥条件不良 | 按树脂种类决定干燥条件
|  | 树脂温度过低 | 提高树脂温度
|  | 模温过低 | 提高模温
|  | 射出压力过高 | 降低射出压力
|  | 保压压力过高 | 降低保压压力
|  | 保压时间太长 | 减少保压时间
|  | 坡度不足 | 增加坡度
|  | 顶针位置不良 | 调节顶针位置
|  | 顶针数量少 | 增加顶针数量
|  | 脱模剂不足 | 增加脱模剂
14 | 脆弱 | 成型材料不适 | 改变成型材料
| 强度不够 | 不同材料，粉碎材料混入 | 调节材料质量
|  | 干燥不适度 | 按材料选择干燥条件
|  | 树脂温度过高 | 降低树脂温度
|  | 树脂温度不适当 | 成型温度调节
|  | 滞留时间过长 | 缩短滞留时间
|  | 可塑化不良 | 成型温度轴转速、背压调整
|  | 射出压力不适当 | 射出压力调节
|  | 保压压力过低 | 提高保压压力
|  | 射出速度不适当 | 射出速度调节
|  | 冷却时间过短 | 延长冷却时间
|  | 模温 | 调节模温
|  | 模具强度不足 | 修理模具
|  | 进料口不良、数量不足 | 改变进料口位置，增加进料口数量
|  | 后处理 | 采用缓冷方式
15 | 尺寸不均 | 材料流动性 | 调节成型温度
| 有大有小 | 材料吸湿 | 充分干燥材料
|  | 射出压力过低 | 调节射出压力
|  | 保压过低、过短 | 调节保压的压力和时间
|  | 冷却时间过短 | 延长冷却时间
|  | 背压过低 | 选择适当背压
|  | 模温不适 | 调节模温
|  | 模具关合力过少 | 提高模具关合力
|  | 模具强度不足 | 修理模具，增加强度
|  | 进料口位置不适当 | 改变进料口位置
|  | 进料口数量少 | 增加进料口数量
16 | 变形 | 成型材料流动性不足 | 提高树脂温度
|  | 收缩率过大 | 改提收缩率小的树脂
|  | 射出压力过高 | 降低射出压力
|  | 冷却时间短 | 延长冷却时间，使用冷却模具
|  | 模温 | 使各部位得到冷却，改善模具
17 | 凸凹不规则 | 工程塑料较多如PA、PET等 | 注意改善料斗下的冷却
|  | 料斗侧温度过高 | 降低料斗下机筒温度
|  | 背压过高 | 调低背压，固定停止时间
|  | 再生材料不良 | 尽量将再生材料打碎
用筛子除去粉末
祛除含0.2mm以下厚度胶片的部分
|  | 玻纤强化颗粒 | 使用2.5mm -3.5mm长度的玻纤材料
18 | 毛边、飞刺 | 树脂流动性太快 | 降低成型温度、改变成型材料
|  | 射出压力过高 | 降低射出压力
|  | 保压太慢 | 快速保压
|  | 模具关合力不良 | 提高模具关合力
|  | 模具强度不足 | 修理模具
|  | 模具表面不光滑 | 修理模具
19 | 多边 | 树脂流动性过剩 | 降低树脂温度
改变成型材料
|  | 射出压力过高 | 降低射出压力
快速加入保压
|  | 模具关合力不足 | 提高模具关合力
|  | 模具不良 | 模具强度不足
分割面密封不良
20 | 胡须 | 树脂成型收缩率大 | 改变成型材料
|  | 树脂温度高 | 降低树脂温度
|  | 射出压力过低 | 提高射出压力
|  | 保压压力低 | 提高保压压力
|  | 射出速度过低 | 加快射出速度
|  | 模具 | 降低胡须发生侧模温
扩大模具进料口、加粗料流道
改善进料口位置，壁厚均一
|  | 模温过高 | 降低模温
21 | 缺边 | 树脂流动性不足 | 提高树脂温度
改变成型材料
|  | 射出压力过低 | 提高射出压力
|  | 保压压力低 | 慢速加入保压
提高保压压力
|  | 射出速度过慢 | 增加射出进入速度
|  | 计量投量不足 | 增加计量设定值
|  | 主轴不适合 | 使用带防止逆流功能的主轴
|  | 模具 | 扩大模具进料口
加粗材料流道

## 五金件价格
五金件价格
序号 | 名称 | 数量 | 价格(港元)
1 | 轴 D2x27mm FE+NI | 1 | 0.22
2 | 轴 D3x20mm FE+NI |  | 0.2
3 | 轴 D3x25mm FE+NI |  | 0.23
4 | 轴 D2.0 |  | 0.25
5 | 后轴 |  | 0.26
6 | 橡胶辊内轴B |  | 0.9
7 | 橡胶辊内轴 |  | 0.8
8 | 橡胶辊内轴A |  | 0.7
9 | 橡胶辊内轴B |  | 0.7
10 | 轴A D2.5x43.5mm |  | 0.26
11 | 轴B D2.5x85mm |  | 0.05
12 | 轴C D3x128mm |  | 0.12
13 | 轴 |  | 0.15
14 | 后轴D1.1x2 |  | 0.026
15 | 中轴 |  | 0.01
16 | 轴D D3x148mm |  | 0.16
17 | 钢轴 D2.0x20L ZN |  | 0.022
18 | 钢轴 D2.0x19L ZN |  | 0.035
19 | 轴 D2x6xD6mm |  | 0.025
20 | 轴 |  | 1.55
21 | 钢轴 D2.0x58.5L |  | 0.075
22 | 轴 D2.0x36 SUS |  | 0.1
23 | 铆钉轴D2.0x18 SUS |  | 0.058
序号 | 名称 | 数量 | 价格(港元)
1 | 鸡眼 铜(无电镀)ID4.5x6.0mm | 1 | 0.021
2 | 鸡眼 铜镀镍 ID2.3x3.5mm |  | 0.01
3 | 鸡眼 铜镀镍 ID2.3x4.0mm |  | 0.011
4 | 鸡眼 铜镀镍 ID3.0x3.5mm |  | 0.01
5 | 鸡眼 铜镀镍 ID8.0x5.3mm |  | 0.03
6 | 鸡眼 铜镀镍 ID1.5x4.0mm |  | 0.008
7 | 鸡眼 铜镀镍 ID2.0x7.0mm |  | 0.006
8 | 鸡眼 铜镀镍 ID3.6x4.0mm |  | 0.0085
9 | 鸡眼 铜镀镍 ID4.2x1.5mm |  | 0.002
10 | 鸡眼 铜镀镍 ID4.4x4.0mm |  | 0.009
11 | 鸡眼 铜镀镍 ID5.0x6.0mm |  | 0.035
12 | 鸡眼 铜镀镍 ID5.0x7.0mm |  | 0.03
序号 | 名称 | 数量 | 价格(港元)
1 | 尼龙介子 OD4.5 x ID2.6 x 0.5mm | 1 | 0.03
2 | 尼龙介子 OD5.5 x ID2.8 x 0.5mm |  | 0.035
3 | 尼龙介子 OD6.0 x ID3.0 x 0.5mm | 1 | 0.025
4 | 尼龙介子 OD5.2 x ID3.3 x 0.35mm |  | 0.02
5 | PVC介子 OD3.2 x ID1.4 x 0.4mm |  | 0.008
6 | PVC介子 OD3.5 x ID1.5 x 0.35mm |  | 0.025
7 | PVC介子 OD4.6 x ID1.6 x 0.5mm |  | 0.008
8 | PVC介子 OD6.0 x ID2.5 x 0.8mm |  | 0.015
9 | PVC介子 OD x ID4.9 x 0.5mm |  | 0.008
10 | 铜介子 OD4.0 x ID1.47 x 1.5mm |  | 0.05
11 | 铜介子 OD x ID1.75 x 2.0mm |  | 0.05
12 | 铜介子 OD4.0 x ID1.97 x 2.0mm |  | 0.05
13 | 铜介子 OD5.0 x ID2.35 x 3.0mm |  | 0.055
14 | 铜介子 OD5.0 x ID2.45 x 2.0mm |  | 0.008
15 | 铜介子 OD6.0 x ID2.95 x 2.0mm |  | 0.157
16 | 铜介子 OD6.0 x ID3.3 x 0.33mm |  | 0.02
17 | 铜介子 OD8.0 x ID3.95 x 3.0mm |  | 0.07
18 | 铜介子 OD4.0 x ID1.4 x 1.5mm |  | 0.015
19 | 钢介子 OD4.2 x ID2.1 x 0.4mm |  | 0.019
20 | 钢介子 OD x ID2.1 x 0.5mm |  | 0.01
21 | 钢介子 OD5.6 x ID2.3 x 0.4mm |  | 0.01
22 | 钢介子 OD6.0 x ID2.5 x 0.5mm |  | 0.03
23 | 钢介子 OD6.0 x ID2.8 x 0.5mm |  | 0.03
24 | 钢介子 OD12.0 x ID3.3 x 0.9mm |  | 0.02
25 | 钢介子 OD1.03 x ID4.2 x 0.6mm |  | 0.015
26 | 钢介子 OD8.3 x ID5.3 x 0.5mm |  | 0.02
27 | 钢介子 OD15.5 x ID9.5 x 0.8mm |  | 0.045
28 | 钢介子 OD12.5 x ID6.2 x 0.6mm |  | 0.035
29 | 钢介子 OD15.5 x ID9.5 x 0.8mm |  | 0.007
30 | 钢介子 OD12.5 x ID6.2 x 0.6mm |  | 0.007
31 | 铁介子 OD9.5 x ID2.8 x 0.5mm |  | 0.015
32 | 铁介子 OD6.0 x ID3.5 x 1.0mm |  | 0.015
33 | 铁介子 OD7.0 x ID3.5 x 2.0mm |  | 0.012
34 | 铁介子 OD7.0 x ID4.5 x 2.0mm |  | 0.01
序号 |  | 名称 | 数量 | 价格(港元)
1 |  | 反口钉OD6.0 x ID3.0 x L10 mm |  | 0.04
1 |  | E形定位环OD5.8 x ID2.3 |  | 0.047
3. 丝母
序号 |  | 名称 | 数量 | 价格(港元)
1 |  | 铜丝母M2.0 x 0.4 mm(圆形) | 1 | 0.034
2 |  | 铜丝母M2.0 (方形) |  | 0.07
3 |  | 铜丝母M2.0 x 2.9 mm(方形) |  | 0.07
4 |  | 铁丝母M2.8 |  | 0.11
5 |  | 彩锌丝母M3.0 | 1 | 0.015
6 |  | 铜丝母M3.0(方形) |  | 0.1
7 |  | 铁丝母M3.0 2x5x19 mm(方形) |  | 0.115
8 |  | 不锈钢丝母M3.0(六角形) |  | 0.09
9 |  | 彩锌丝母M3.0 x 0.4 mm(六角形) |  | 0.075
10 |  | 铜丝母M4.0(方形) |  | 0.068
11 |  | 铁丝母M4.0 (六角形) |  | 0.035
14 |  | 铜丝母M1.7 (六角形) |  | 0.035
序号 | 名称 | 数量 | 价格(港元)
1 | FC-130RA-10300万宝至马达 | 1 | 2.8
2 | FC-130SA-14150万宝至马达 |  | 2.75
1 | FA-130RB-14150万宝至马达 |  | 0.95
2 | FC-130RA-18100万宝至马达 |  | 2.5
3 | FA-130RB-9300万宝至马达 |  | 1.4
4 | FA-130RB-2270万宝至马达 |  | 0.6
5 | FF-N20PA-13115万宝至马达 |  | 5.8
6 | T-260C-20110SA万宝至马达 |  | 1.85
序号 |  |  | 名称 |  |  | 数量 |  | 价格(港元)
1 |  |  | 电池片 AAA - |  |  | 1 |  | 0.12
2 |  |  | 电池片 AAA + |  |  |  |  | 0.09
3 |  |  | 电池片 - |  |  |  |  | 0.07
4 |  |  | 电池片 |  |  |  |  | 0.04
5 |  |  | 电池片+ |  |  |  |  | 0.05
6 |  |  | 电池片 |  |  |  |  | 0.08
7 |  |  | 电池片 - |  |  |  |  | 0.13
8 |  |  | 电池片 +/- |  |  |  |  | 0.2
9 |  |  | 电池片 + |  |  |  |  | 0.09
10 |  |  | 电池片 - |  |  |  |  | 0.18
11 |  |  | 电池片 +/- |  |  |  |  | 0.42
12 |  |  | 电池片 + |  |  |  |  | 0.14
13 |  |  | 电池片 - |  |  |  |  | 0.075
14 |  |  | 电池片 + |  |  | 1 |  | 0.07
15 |  |  | 电池片 |  |  |  |  | 0.09
16 |  |  | 电池片 - |  |  |  |  | 0.1
17 |  |  | 电池片 + |  |  |  |  | 0.065
18 |  |  | 电池片 + |  |  |  |  | 0.11
19 |  |  | 重块 |  |  |  |  | 0.14
20 |  |  | 重块 D10.5x1.0mm 1.0g |  |  |  |  | 0.07
21 |  |  | 刀片 |  |  | 1 |  | 0.11
22 |  |  | 刀片 |  |  |  |  | 0.2
23 |  |  | 前支架 |  |  |  |  | 3
24 |  |  | 水平支架 |  |  |  |  | 0.05
25 |  |  | 铁片 |  |  |  |  | 1.5
26 |  |  | TX 天线 D0.7x150L |  |  |  |  | 0.23
27 |  |  | RX 天线 D0.7x95L |  |  |  |  | 0.03
28 |  |  | 晶体座 L4xW3 |  |  |  |  | 0.04
29 |  |  | 金属针 |  |  |  |  | 0.02
30 |  |  | 接触环 |  |  |  |  | 0.045
31 |  |  | 环D3.8 |  |  |  |  | 0.9
35 |  |  | 电池门弹弓 |  |  | 1 |  | 0.007
36 |  |  | 扭力弹弓 SUS |  |  |  |  | 0.055
37 |  |  | 压力弹弓 |  |  |  |  | 0.04
38 |  |  | 压力弹弓 |  |  |  |  | 0.022
39 |  |  | 拉力弹弓B WD0.35xID4.0 |  |  |  |  | 0.1
40 |  |  | 压力弹弓 |  |  |  |  | 0.04
41 |  |  | 弹弓 D20.0 |  |  |  |  | 0.05
42 |  |  | 弹弓 D1.8 |  |  |  |  | 0.2
43 |  |  | 弹弓SUS WD0.6xD7.5 |  |  |  |  | 0.12
44 |  |  | 弹弓B ID4.5X60X |  |  |  |  | 0.06
45 |  |  | 弹弓 |  |  |  |  | 0.09
46 |  |  | 弹弓 ID15X19 |  |  |  |  | 0.07
47 |  |  | 弹弓D0.35x4x27mm |  |  |  |  | 0.04
48 |  |  | 弹弓D0.4x4.2x6mm |  |  |  |  | 0.015
49 |  |  | 弹弓D0.35xD3.0 |  |  |  |  | 0.05
序号 |  | 描 述 |  | 数 量 |  |  |  |  | 价 格
1 |  | M.SP 8 OHM 0.2W DIA40MM |  | 1 |  |  |  |  | 1.05
2 |  | M.SP 4 OHM 1W DIA77MM |  | 1 |  |  |  |  | 1.05
3 |  | M.SP 8 OHM 0.1W D21X7 MM |  | 1 |  |  |  |  | 0.4
4 |  | M.SP 8 OHM 0.1W D27X9MM |  | 1 |  |  |  |  | 0.3
5 |  | M.SP 8 OHM 0.25W D57X17 MM |  | 1 |  |  |  |  | 0.8
6 |  | M.SP 8 OHM 0.214W D60X15 MM |  | 1 |  |  |  |  | 0.8
7 |  | M.SP 8 OHM 0.4W D30 H5 MM |  | 1 |  |  |  |  | 1.4
8 |  | M.SP 8 OHM 0.4W D57X15 MM |  | 1 |  |  |  |  | 2.2
9 |  | M.SP 16 OHM 0.1W D20 MM |  | 1 |  |  |  |  | 0.35
10 |  | M.SP 16 OHM 1/4W D27 H7 MM |  | 1 |  |  |  |  | 0.35
11 |  | M.SP 16 OHM 1/4W D29X8 MM |  | 1 |  |  |  |  | 0.6
12 |  | M.SP 16 OHM 0.25W D36X5 MM |  | 1 |  |  |  |  | 0.9
13 |  | F.SP 3" 16 OHM 2W |  | 1 |  |  |  |  | 1.05
14 |  | M.SP 64 OHM 0.1W D27X9MM |  | 1 |  |  |  |  | 0.5
序号 |  | 名 称 |  |  | 数 量 |  | 价格
1 |  | FLOIT G-92SA 密封油 |  |  | 1 KG |  | 800
2 |  | FLOIT G-902S 润滑油 |  |  | 1 KG |  | 800
3 |  | SILICONE GREASE百灵牌硅膏 |  |  | 1 KG |  | 360
4 |  | CONTECT OIL GR-50 接触油 |  |  | 1 L |  | 1200
5 |  | GREASE OLS-2 润滑油 |  |  | 1 KG
6 |  | HEAD DISSAPTIVE GREASE 润滑油 |  |  | 1 L |  | 210
7 |  | MOBIL YELLOW OIL美郛 黄油 |  |  | 1 KG |  | 22
8 |  | OIL 15植油 |  |  | 1kg |  | 75.83
9 |  | GS55 润猾油 |  |  | 1KG |  | 183
10 |  | 车腊（用于胶件表面打光） |  |  | 1POT |  | 29.44
11 |  | OKS 470齿轮润滑油 |  |  | 1KG |  | 95.2
12 |  | SLO—2润滑油 |  |  | 1KG
13 |  | 庄臣腊水 |  |  | 1L |  | 28.13
14 |  | HEAD DISSAPTIVE润滑油 |  |  | 1L |  | 218.5
15 |  | 1000 CST润滑油 |  |  | 1KG |  | 82.5
设HIPS,GPPS的价格基数为：1.00)
PP=0.81-0.87
HDPE=0.82-0.86 LDPE=0.82-0.84
PVC=1.13-1.58
PMMA=1.87-2.17
纤维素（CA/CAB）=1.76-3.18
GP级 =2.37
ABS=2.37-2.88 高冲击级=2.41
透明级=2.88
PA6=3.41-3.51
PA66=3.46-3.58
PC=6.26PBT=3.13-3.44
PET/PETP=2.25-3.60
SAN=1.00
共聚级 =2.37
POM=2.81-3.81 均聚级=2.41
坚韧级=2.88

## 塑料的燃烧特性试验
塑料的燃烧特性试验
方法 | 燃烧的难易 | 火焰拿掉是否继续燃烧 | 火焰颜色 | 燃烧后的状态 | 气味 | 成型品的特征
种类
PF(酚醛树脂) | 慢慢燃烧多为透明成形品 | 熄灭 | 黄色 | 膨胀破裂,颜色变深 | 碳酸臭味,酚味 | 黑色或褐色
UF( 尿素甲醛) | 难 | 熄灭 | 黄色,尾端青绿 | 膨胀破裂,白化 | 尿素味,甲醛味 | 无色或淡黄色透明体
MF(三聚氰胺) | 难 | 熄灭 | 淡黄色, | 膨胀破裂,白化 | 尿素味,甲醛味,胺味 | 表面很硬,颜色大多美丽
UP(不饱和聚酯—达可龙) | 易 | 不灭 | 黄色黑烟 | 薇膨胀破裂 | 苯乙烯气味, | 成形品大多以玻璃纤维补强
PMMA | 易 | 不灭 | 黄色,尾端青绿 | 软化, | 压克力气味 | 和玻璃一样声音,可弯曲,大多为透明成形品
PS | 易 | 不灭 | 橙黄色黑烟 | 软化, | 苯乙烯 | 敲打时有金属声音, 多为透明成形品
PA | 多为透明成形品 | 熄灭 | 前端黄色 | 熔融落下 | 特殊味道 | 有弹性,不透明,耐磨
PVC | 难 | 熄灭 | 黄色,尾端青绿 | 软化, | 氯气味 | 类似者类似橡胶,可调整各种硬度,透明或不透明
PP | 易 | 不灭 | 黄色(蓝色火焰) | 快速完全烧掉 | 特殊味道(柴油味) | 乳白色,透明或不透明,表面光泽良好
PE | 易 | 不灭 | 上端黄色,下端青色 | 熔融落下 | 石油气味 | 淡乳白色,大多为透明或不透明,的蜡状固体
ABS | 易 | 不灭 | 黄色黑烟 | 熔融落下 | 橡胶气味,辣味 | 不透明梢具蜡质
聚讽 | 易 | 熄灭 | 略白色火焰 | 薇膨胀破裂 | 硫磺味 | 硬且声脆
PC | 稍难 |  | 黄色黑烟 | 软化 | 特殊味 | 淡黄色, 透明或不透明,耐冲击
POM | 易 | 不灭 | 上端黄色,下端蓝色 | 边滴边燃 | 福而马林气味 | 乳白色不透明,强韧
CN | 极易 | 不灭 | 黄色 | 快速完全烧掉 | 特殊味道 | 透明或不透明
CA | 易 | 不灭 | 暗黄色黑烟 | 快速完全烧掉 | 特殊味道 | 透明或不透明

## 塑胶的缩略语、英文、中文名一览表
塑胶的缩略语、英文、中文名一览表 2001/2/
英缩写 | 英全名 | 中文名
AAS | Acrylonitrile-Bcry ate-styrene opolymer | 丙烯腈一丙烯酸脂一苯乙烯共聚物
ABS | Acrylonitrile-butadiene-styrene | 丙烯腈一丁二烯丙烯一苯乙烯共聚物
ALK | Alkyd resin | 醇酸树脂
AMMA | Acrylonitrile-methylmethacrylate copolymer | 丙烯腈一甲基丙烯酸甲脂共聚物
AMS | Alpha methyl styrene | a甲基苯乙烯
AS | Acrylonitrile-styrene copolymer(see SAN) | 丙烯腈一苯乙烯共聚物
ASA | Acrylonitrile styrene-acrylate copolymer(AAS) | 丙烯腈一苯乙烯一丙烯酸脂共聚物
BMC | Bulk moulding compound | 预制整体模塑料
CA | Cellulose acetate | 乙酸纤维素
CAB | Cellulose acetate butyrate | 乙酸一丁酸纤维素
CAP | Cellulose acetate propionate | 醋酸一丙酸纤维素
CF | Casein formaldehyde resin | 甲酚一甲醛树脂
CFE | Polychlorotrfluoroethylene(see PCTFE) | 聚三氯氧乙烯
CM | Chlorinated polyethylene(see CPE) | 氯化聚乙烯
CMC | Carboxymethyl cellulose | 碳甲基纤维素
CN | Cellulose nitrate | 硝酸纤维素
COPE | Polyether ester elastomer | 聚醚脂弹性体
CP | Cellulose propionate(CAP) | 丙酸纤维素
CPE | Chlorinated polyethylene(PE-C) | 氯化聚乙烯
CPVC | Chlorinated polyvinyl Chloride(PVC-C) | 氯化聚氯乙烯
CS | Casein plastics | 酪素塑料
CSM &cspr | Chorosulfonated polyethylene | 氯磺化聚乙烯
CTA | Cellulose triacetate | 三乙酸纤维素
DMC | Dough moulding tompound | 圈状模塑料
E/P | Ethylene propylene copolymer | 乙烯一丙烯共聚物
CA-MPR | Elastomer alloy melt processable rubber | 弹性体合金一可熔融成型橡胶
EA-TPV | Elastomer alloy thermoplastic vulcanizate | 弹性体合金一热塑性硫化料
EC | Ethylene cellulose | 乙基纤维素
EEA | Ethylene ethylacrylate copolymer | 乙烯一丙烯酸乙酯共聚物
EP | Epoxide or epoxy(cured) | 环氧树脂
EPDM | Ethylene propylene diene terpolymer | 乙丙三元共聚物
EPS | Expandable polystyrene | 可发性聚苯乙烯
ETFE | Ethylene/tetrafluoroethylene | 乙烯一四氟乙烯共聚物
EVA | Ethylene vinyl accetate copolymer | 乙烯一乙酸乙烯酯共聚物
EVAL/EVOH | Ethylene vinyl alcohol copolymer | 乙烯一乙烯醇共聚物
FEP | Fluorinated ethylene propylene(TFE-HEP) | 四氟乙烯一六氟丙烯共聚物
GPMC | Granular polyester moulding compound | 粒状聚酯模塑料
HDPE | High density ployethylene(PE-HD) | 高密度聚乙烯
HIPS | High impact polystyrene(TPS or IPS) | 高抗冲聚苯乙烯
HMWPE | High molecular weight polyethylene | 高分子量聚乙烯
LCP | Liquid crystal polymer | 液晶聚合物
LDPE | Low Density polyethylene(PE-LD) | 低密度聚乙烯
LLDPE | Linear low density polyethylene | 线型低密度聚乙烯
MBS | Methyl methacrylate-butadiem-styrene copolymer | 甲基丙烯酸甲酯一丁二烯一苯乙烯共聚物
MC | Methyl cellutose | 甲基纤维素
MDPE | Medium density polyethylene(PE MD) | 中密度聚乙烯
MF | Melamine formaldehyde | 三聚氰胺一甲醛树脂
MPF | Melamine phenol formaldehyde resin | 三聚氰胺一酚甲醛树脂
NC | Nitroncellulose | 硝基纤维素
PA | Polyamide or nylon | 聚酰胺（尼龙）
PA6 | Polyamide 6 or nylon 6 | 尼龙6
PA11 | Polyamide 11 or nylon 11 | 尼龙11
PA12 | Polyamide 12 or nylon 12 | 尼龙12
PA46 | Polyamide 46 or nylon 46 | 尼龙46
PA66 | Polyamide 66 or nylon 66 | 尼龙66
PA610 | Polyamide 610 or nylon 610 | 尼龙610
PAA | Polyacrylic acid | 聚丙烯酸
PAA6 | Polyaryl amide or,poly-m-xylene-adipamide(PA MXD6) | 聚芳酰胺
PAN | Polyacrylonitrile | 聚丙烯腈
PB | Polybutene-1 | 聚丁烯-1
PBI | Polybenzimidazole | 聚苯并咪唑
PBT | Polybutylene terephthalate | 聚对苯二甲酸丁二醇酯
PC | Polycarbonate | 聚碳酸脂（防弹胶）
PCTFE | Polychlorotrifluorethylene | 聚三氟氯乙烯
PDAP | Polydiallyl phthalate | 聚鄰苯二酸二烯丙酯
PE | Polyethylene | 聚乙烯
PEBA | Polyether block amide | 酯一酰嵌段共聚物
PEC | Chorinated polyethlene (see CPE) | 氯化聚乙烯
PEEK | Polyether ether ketone | 聚醚醚酮
PEEL | Polyether ester(YPBO) | 聚醚脂
PEI | Polyether imide | 聚醚酰亚胶
PEK | Polyether ketone | 聚醚酮
PEKK | Polyethylene ketone ketone | 聚醚酮酮
PEOX | Polyetylene(oxlde) | 聚氧化乙烯
PES | Polyether sulphone | 聚醚砜
PET | Polyethylene terephthalate | 聚对苯二甲酸乙二醇酯
PETP | (see PET)
PF | Phenol formaldehyde resin | 酚醛树脂
PI | Polyimide | 聚酰亚胺
PMC | Polyester moulding compound | 聚酯模塑料
PMCA | Polymethy α-chloacrylate | 聚α--氯化丙烯酸甲酯
PMI | Polymethacrylimide | 聚甲基丙烯酰亚胺
PMMA | Polymethyl methacrylate(acrylic) | 聚甲基丙烯酸甲酯
PMMA-T | Toughened acrylic | 增靱聚丙烯酸酯
PO | Polyolefine | 聚烯烃
POM | Polyoxymethylene or,acetal or polyformaldehyde | 聚甲醛
POM-CO | Acetal copolymer | 聚甲醛共聚物
POM-H | Acetal homopolymer | 聚甲醛均聚物
PP | polypropylene | 聚丙烯
PPC | Chlorinated polypropylene | 氯化聚丙烯
PPE | Polyphenylene ether(ss PPO) | 聚苯醚
PPO | Polyphenylene oxide-usually modified | 聚苯醚
PPOX | Polypropylene oxide | 聚氧化丙烯
PPS | Polyphenylene sulphide | 聚苯硫醚
PPSU | Polyethylene sulfone | 聚苯砜
PPVC | Plasticised polyvinyl chloride(PVC-P) | 增塑聚氯乙烯
PS | Polystyrene(GPPS) | 聚苯乙烯
PSU | Polysulphone | 聚砜树脂
PTFE | Polytetyafluoroethylene | 聚四氟乙烯
PU | Hard polyurethane elastomer | 硬聚氨脂弹性体
PUR | Polyurethane | 聚氨脂
PVAC | Polyvinylacetate | 聚乙酸乙烯脂
PVAL | Polyvinylalcohol | 聚乙烯醇
PVB | Polyvinylbutyral | 聚乙烯醇缩丁醛
PVC | Polyvinyl chloride | 聚氯乙烯
PVCC | Chlorinated polyvinyl chloride | 氯化聚氯乙烯
PVDC | Polyvinylidene chloride | 聚偏二氯乙烯
PVDF | Polyvinylidene fluoride | 聚偏二氟乙烯
PVF | Polyvinyl fluorde | 聚氟乙烯
PVFM | Polyvinylformal | 聚乙烯醇缩甲醛
PVK | Polyvinyl carbazole | 聚乙烯基咔唑
PVP | Polyvinyl pyrrolidone | 聚乙烯吡咯烷酮
SAN | Styrene acrylonitrile copolymer | 苯乙烯一丙烯腈共聚物（透明大力膠）
SBS | Styrene butadiene styrene block copolymer | 苯乙烯一丁二一苯乙烯嵌共聚物
SEBS | Styrene butadiene styrene block copolymer(saturated) | 苯乙烯一丁二烯一苯乙烯嵌共聚物（胞和）
SI | Silicone | 聚硅氧烷
SMA | Styrene_maleic anhydride copolymer | 苯乙烯一马来酐共聚物
SMC | Sheet moulding compound | 片状摸塑料
SMS | Styrene_methylstyrene copolymer | 苯乙烯一甲基苯乙共聚物
TP-EE | Thermoplastic elastomer-either ester | 醚酯类热塑性弹性体
TP-EPDM | Thermoplastic elastomer-based on EPDM | 三元乙丙橡膠类热塑性弹性体
TP-EVA | Thermoplastic elastomer-baged on EVA | 乙烯乙酸酯共聚物类热塑性弹性体
TP-NBR | Thermoplastic elastomer-based on NBR | 丁腈橡膠类热塑性弹性体
TPE | Thermoplastic elastomer rubber | 热塑性弹性体
TPO | Thermoplastic polyolefin | 热塑性聚烯烃
TPO-XL | Thermoplastic polyolefin rubber-crosslinked(rubber) | 交联热塑性聚烯烃橡膠
TPR | Thermoplastic rubber(etaslomer) | 热塑性橡膠
TPU | Thermoplastic polyurethance | 热塑性聚氧脂
TPV | Thermoplastic elastomer or rubber-crosslinked(rubber) | 交联热塑性弹性体或橡膠
UF | Urea formaldehyde | 脲醛树脂
UHMWPE | Ultrahigh molecular weight polyethylene | 超高分子量聚乙烯
UP | Unseturated polyester resin | 不胞和聚脂树脂
UPVC | Unplasticsed polychloride | 末增塑聚氧乙烯
VC/E | Vinylchloride ethylene copolymer | 氯乙烯一乙烯共聚物
VC/E/MA | Vinylchloride ethylene maleic acid copolymer | 氯乙烯一乙烯一马来酸共聚物
VC/E/VAC | Vinylchloride maleic acid copolymer | 氯乙烯一乙烯一乙酸乙烯酯共聚物
VC/MA |  | 氯乙烯一马来酸共聚物
VC/OA | Vinylchloride octylacrylate copolymer | 氯乙烯一丙烯酸辛酯共聚物
VC/P | Vinylchloride propylene copolymer | 氯乙烯一丙烯共聚物
VC/VAC | Vinylchloride vinylacetate copolymer | 氯乙烯一乙酸乙烯酯共聚物
VC/VDC | Vinylchloride vinylidene chloride copolymer | 氯乙烯一偏氯乙烯共聚物
VE | Vinyl ester resing | 乙烯基酯树脂
VLDPE | very low density polyethylene | 極低密度聚乙烯

## 精致工艺必须满足条件表
精致工艺必须满足条件表 Base Line of Craftsmanship Requirements
Inviolable number | Inviolable Requirement Description | Supplier Name |  | Part Name
(精致工艺要求序号) | (要求描述) | (供应商名称) |  | (零件名称)
|  | Products status | Sample Parts Time | Meet Time | Rmark(备注)
|  | (当前状态) | （样件审查时间） | （达到要求时间）
Cl-0001 | No sharp edges or sharp parting lines on system/components in customer contact zones
在用户可以触及的范围内无锐边及尖锐分型线
Cl-0002 | All hardware / mechanisms shall not exhibit unexpected,distracting sounds 所有零部件/机械结构均无多余可视部分，无噪音
Cl-0003 | All hardware / mechanisms / trim shall not exhibit unexpected movement,deflection,or efforts under intended customer usage scenarions 所有部件/ 机械结构/ 装饰件无不正常的松动、变形，或用户操作力不正常
Cl-0004 | No customer perceived offensive odor
没有用户能感觉到的异味
Cl-0005 | No component shall exhibit any visible rust at showroom condition as customer takes delivery 车辆交付用户时，无任何锈蚀
Cl-0006 | Must have consistent margins,flushness,radii,and alignment of interfacing components in intended customer view fields零部件必须有一致的边缘、平整度、倒角半径，并且在用户可见的范围内部件必须对齐
Cl-0007 | No visible parting lines on systems / components in intended customer view fields 在用户可视的范围内，无可视的零件分型线
Cl-0008 | No exposed fasteners on trim components in intended customer view fields,except when required by design theme
在用户可视的范围之内无外露紧固件，设计风格要求除外
Cl-0009 | Color,grain,and gloss must be compatibile between “like”and adjacent systems / components in accordance with design / styling theme.颜色、纹理、光泽相互之间必须互相协调，并和整车设计风格一致。
Cl-0010 | Graphics,font,and illumination shall be compatible between “like” and adjacent systems / components in accordance with the design/styling theme.
图形、字体、照明之间必须互相协调，并和整车设计风格一致
Cl-0011 | No customer perceived surface imperfections
没有用户能感觉到的表面不平整
Cl-0012 | Customer perceived/actual functional components must operate as perceived or intended
用户用到的功能部件必须能直接感觉和意会其操作
Cl-0013 | Components shoule function in an intuitive and logical manner
部件功能应能直接意会且符合逻辑常理
Cl-0014 | Controls and functional trim must be easily reached and have sufficient clearances
控制和功能件应能易于接近且相互之间留有足够的操作空间
Cl-0015 | Components,controls and displays shall be easily located and identified by the customer
部件、控制件和各种显示应当使用户易于发现、易于识别

## 部分塑胶的注塑（温度）条件
部分塑胶的注塑（温度）条件
塑料种类 | 模温℃ | 料筒温度 | 干燥温度℃ | 干燥时间
注塑温度
硬胶类
硬胶（PS） | 40-65℃ | 190-210℃ | 如无水纹
不碎胶（HIPS） | 40-65℃ | 180-250℃ | 可以不干燥 | 2H-4H
ABS | 50-70℃ | 190-240℃ | 80℃
SAN | 50-70℃ | 190-240℃ | 80℃
软胶类 |  |  | 如无水纹 | 1/2H
软胶（LDPE） | 20-40℃ | 150-180℃ | 可以不干燥
硬性软胶（HDPE） | 40-60℃ | 190-210℃ | 60℃
百折胶（PP） | 50-60℃ | 200-250℃
防弹胶（PC） | 70-90℃ | 260-300℃ | 120℃ | 8H-10H
PVC |  |  | 75-80℃ | 2H-3H
硬PVC | 50-70℃ | 160-210℃
软PVC | 40-60℃ | 150-200℃
亚加力（PMMA） | 50-60℃ | 230-260℃ | 80℃ | 4H-6H
尼龙（PA） |  |  | 80℃ | 4H-6H
尼龙6（PA6） | 50-80℃ | 230-260℃
尼龙66（PA66） | 50-80℃ | 240-270℃
缩醛（POM） | 80-90℃ | 180-210℃ | 60℃如无水纹可以不干燥 | 1H-2H

## 常用模具钢材对照表
常用钢材对照表
主要用途 | 瑞典一胜百 | 德国德威 | 美国百禄 | 日本大同
| ASSAB | GSW | BOHLER | DAIDO
|  | DIN standard | AISI standard | JIS standrad
通用型预硬塑胶模具钢 | 618 | 638 |  | PXZ(27-34HS)
| 618HH | HRC25-29) |  | PX4
HRC(30-33)
PX5
HRC(30-33)
高精密预硬镜面塑胶模具钢 | 718S | 2311 | P20 | NAK55
| (HB290-330) | HRC(31-34) | HRC(31-34) | HRC(37-43)
| 718HH | 2738 | P20+Ni | NAK80
| (HB330-370) | HRC(31-34) | HRC(31-34) | HRC(37-43)
预硬型镜面防酸塑胶模具钢 | S-136H | 2316 | 420 | S-STAR
| (HB290-330) | HRC(30-32) | HRC(31-34) | HRC(30-34)
G-STAR
HRC(33-37)
退火型镜面防酸塑胶模具钢 | S-136 | 2083 | 420 ESR
| 退火状态 | 退火状态 | 退火状态
| 淬火温度 | 淬火温度 | 淬火温度
| 1000-1050 | 1000-1050 | 1000-1050
压铸模具钢 | 8407 | 2344 | H13 | SKD61
| 退火状态 | 淬火温度1020 | 淬火温度1020 | 淬火温度1020
| 淬火温度1020 | 2714 | L6 | SKT4
|  | 淬火温度 | 淬火温度 | 淬火温度
|  | 830-870 | 850-900 | 850-900
不变形油钢 | DF2 | 2510 | O1 | SKS 3
| 淬火温度820 | 淬火温度 | 淬火温度 | 淬火温度
|  | 780-820 | 780-820 | 780-820
韧性高铬钢 | XW-41 | 2379 | D2 | SKD11
| 淬火温度 | 淬火温度 | 淬火温度 | 淬火温度
| 1000-1050 | 1000-1050 | 1000-1050 | 1000-1050
耐磨高铬钢 | XW-5 | 2080 | D3 | SKD1
| 淬火温度 | 淬火温度 | 淬火温度 | 淬火温度
| 950-980 | 940-960 | 940-960 | 940-960

## 常用材料密度
序号 | 材料名称 | 密度 | 备注
1 | 空气（20℃） | 0.0012
2 | 软木 | 0.1-0.4
3 | 泡沫塑料 | 0.2
4 | 泥煤 | 0.29-0.5
5 | 工业用毛毡 | 0.3
6 | 木炭 | 0.3-0.5
7 | 焦炭 | 0.36-0.53
8 | 烟煤粉 | 0.4-0.7
9 | 木材 | 0.4-0.75
10 | 皮革 | 0.4-1.2
序号 | 材料名称 | 密度 | 备注
11 | 石墨（粉） | 0.45
12 | 石棉线 | 0.45-0.55
13 | 熟石灰（粉） | 0.5
14 | 胶合板 | 0.56
15 | 褐煤 | 0.6-0.8
16 | 高炉渣 | 0.6-1
17 | 干煤灰 | 0.64-0.72
18 | 汽油 | 0.66-0.75
19 | 煤灰 | 0.7
20 | 无烟煤 | 0.7-1.0
序号 | 材料名称 | 密度 | 备注
21 | 锌烟尘 | 0.7-1.5
22 | 粘土（块） | 0.7-1.5
23 | 煤油 | 0.78-0.82
24 | 酒精 | 0.8
25 | 烟煤 | 0.8-1
26 | 橡胶夹布传动带 | 0.8-1.2
27 | 造型砂 | 0.8-1.3
28 | 石油（原油） | 0.82
29 | 无烟煤粉 | 0.84-0.89
30 | 竹材 | 0.9
序号 | 材料名称 | 密度 | 备注
31 | 石蜡 | 0.9
32 | 软钢纸板 | 0.9
33 | 机油 | 0.9-0.9
34 | 聚丙烯 | 0.9-0.91
35 | 沥青 | 0.9-1.5
36 | 聚苯乙烯 | 0.91-1.07
37 | 聚乙烯 | 0.92-0.95
38 | 纯橡胶 | 0.93
39 | 水（4℃） | 1
40 | ABS树脂 | 1.02-1.08
序号 | 材料名称 | 密度 | 备注
41 | 尼龙1010 | 1.04-1.15
42 | 聚苯醚 | 1.06-1.07
43 | 生石灰（块） | 1.1
44 | 尼龙6/66 | 1.13-1.15
45 | 有机玻璃 | 1.18-1.19
46 | 盐酸 | 1.2
47 | 生石灰（粉） | 1.2
48 | 水泥（粉） | 1.2
49 | 电石 | 1.2
50 | 熟石灰 | 1.2
序号 | 材料名称 | 密度 | 备注
51 | 电木 | 1.2-1.4
52 | 石灰石（中小块） | 1.2-1.5
53 | 白云石（块） | 1.2-2
54 | 褐铁矿 | 1.2-2.1
55 | 聚砜 | 1.24
56 | 纤维纸板/纤维板 | 1.3-1.4
57 | 胶木/胶木板 | 1.3-1.4
58 | 酚醛层压板 | 1.3-1.45
59 | 锌精矿 | 1.3-1.7
60 | 工业橡胶 | 1.3-1.8
序号 | 材料名称 | 密度 | 备注
61 | 铜精矿 | 1.3-1.8
62 | 铅锌精矿 | 1.3-2.4
63 | 碎石 | 1.32-2
64 | 聚氯乙烯 | 1.35-1.4
65 | 赛璐珞 | 1.35-1.4
66 | 细砂（干） | 1.4-1.65
67 | 粗砂（干） | 1.4-1.9
68 | 聚甲醛 | 1.41-1.43
69 | 玻璃钢 | 1.4-2.1
70 | 电玉 | 1.45-1.55
序号 | 材料名称 | 密度 | 备注
71 | 砾石 | 1.5-1.9
72 | 橡胶石棉板 | 1.5-2
73 | 硝酸 | 1.54
74 | 平胶板 | 1.6-1.8
75 | 平炉渣 | 1.6-1.85
76 | 石灰石（大块） | 1.6-2.0
77 | 粘土砖 | 1.7
78 | 锰矿 | 1.7-1.9
79 | 铁烧结块 | 1.7-2.0
80 | 铜矿 | 1.7-2.1
序号 | 材料名称 | 密度 | 备注
81 | 镁 | 1.74
82 | 镁合金 | 1.74-1.81
83 | 磷酸 | 1.78
84 | 硫酸（87%） | 1.8
85 | 碎白云石 | 1.8-1.9
86 | 硅质耐火砖 | 1.8-1.9
87 | 褐铁矿 | 1.8-2.1
88 | 细砂（湿） | 1.8-2.1
89 | 混凝土 | 1.8-2.45
90 | 砌砖 | 1.9-2.3
序号 | 材料名称 | 密度 | 备注
91 | 铅精矿 | 1.9-2.4
92 | 银 | 10.5
93 | 石棉板 | 1-1.3
94 | 铅/铅板 | 11.37
95 | 汞 | 13.55
96 | 硬质合金（钨钴） | 14.4-14.9
97 | 金 | 19.32
98 | 石棉布制动带 | 2
99 | 赤铁矿 | 2.0-2.8
100 | 粘土耐火砖 | 2.1
序号 | 材料名称 | 密度 | 备注
101 | 粘土耐火砖 | 2.1
102 | 镁砂粉 | 2.1-2.2
103 | 聚四氟乙烯 | 2.1-2.3
104 | 硅藻土 | 2.2
105 | 石英玻璃 | 2.2
106 | 碳化钙（电石） | 2.22
107 | 石膏 | 2.2-2.4
108 | 纤维蛇纹石石棉 | 2.2-2.4
109 | 镁砂（块） | 2.2-2.5
110 | 高铬质耐火砖 | 2.2-2.5
序号 | 材料名称 | 密度 | 备注
111 | 耐高温玻璃 | 2.23
112 | 陶瓷 | 2.3-2.45
113 | 石灰石 | 2.4-2.6
114 | 实验器皿玻璃 | 2.45
115 | 平板玻璃 | 2.5
116 | 磁铁矿 | 2.5-3.5
117 | 镁铬质耐火砖 | 2.6
118 | 大理石 | 2.6-2.7
119 | 花岗岩 | 2.6-3.0
120 | 工业用铝/铸铝合金 | 2.7
序号 | 材料名称 | 密度 | 备注
121 | 铝镍合金 | 2.7
122 | 云母 | 2.7-3.1
123 | 石墨 | 2-2.2
124 | 碳化硅 | 3.1
125 | 角闪石石棉 | 3.2-3.3
126 | 金刚石 | 3.5-3.6
127 | 普通刚玉 | 3.85-3.9
128 | 白刚玉 | 3.9
129 | 金刚砂 | 4
130 | 锌铝合金 | 6.3-6.9
序号 | 材料名称 | 密度 | 备注
131 | 灰铸铁 | 7
132 | 轧锌 | 7.1
133 | 锡 | 7.29
134 | 可锻铸铁 | 7.3
135 | 锌板 | 7.3
136 | 锡基轴承合金 | 7.34-7.75
137 | 白口铸铁 | 7.55
138 | 硅钢片 | 7.55-7.8
139 | 无锡青铜 | 7.5-8.2
140 | 铸钢 | 7.8
序号 | 材料名称 | 密度 | 备注
141 | 碳钢 | 7.85
142 | 钢材 | 7.85
143 | 工业纯铁 | 7.87
144 | 合金钢/镍铬钢 | 7.9
145 | 不锈钢 | 7.9
146 | 高速钢 | 8.3-8.7 | 含钨9%-18%
147 | 黄铜 | 8.4-8.85
148 | 铸造黄铜 | 8.62
149 | 锡青铜 | 8.7-8.9
150 | 镍铜合金 | 8.8
序号 | 材料名称 | 密度 | 备注
151 | 轧制磷青铜 | 8.8
152 | 冷拉青铜 | 8.8
153 | 纯铜 | 8.9 | 紫铜
154 | 镍 | 8.9
155 | 锡基轴承合金 | 9.33-10.68
156 | 硬质合金（钨钴钛） | 9.5-12.4

## 自攻螺钉预制孔的参照表
自攻螺钉预制孔的参照表
螺纹规格 |  | 预制孔径 | 材料性能 | 推进有效深度M/M | 紧固力矩 | 圆柱直径
M1.8 |  | Φ1.5+0.1 | ABS、PC（类） | ≥2.2 | ≥1kg | ＞4
M2 |  | Φ1.65+0.05 | 同上 | ≥2.5 | ≥1.5kg | ＞4.2
M2.5 |  | Φ2.15+0.1 | 同上 | ≥3 | ≥2kg | ＞4.8
M2.9 |  | Φ2.5+0.1 | 同上 | ≥4 | ≥3kg | ＞5.6
M3 |  | Φ2.6+0.1 | 同上 | ≥4 | ≥3kg | ＞5.8
M4 |  | Φ3.5+0.1 | 同上 | ≥5 | ≥7kg | ＞6.5
备 | 1. 表格中尺寸与公差均按脱膜斜度为1.5°计算
2.材料性能比ABS、PC软的材料，应相应缩小0.1左右
注

## 不同加工方法和不同材料所能达到的表面粗糙度
不同加工方法和不同材料所能达到的表面粗糙度
加工方法 | 材料 |  | Ra 参 数 值 范 围 μm
|  |  | 0.012 | 0.025 | 0.05 | 0.1 | 0.2 | 0.4 | 0.8 | 1.6 | 3.2 | 6.3 | 12.5 | 25
注 | 热塑性塑料 | PMMA(有机玻璃) |  | 0.025 | 0.05 | 0.1 | 0.2 | 0.4 | 0.8 | 1.6
|  | ABS |  | 0.025 | 0.05 | 0.1 | 0.2 | 0.4 | 0.8 | 1.6
射 |  | AS |  | 0.025 | 0.05 | 0.1 | 0.2 | 0.4 | 0.8 | 1.6
|  | 聚碳酸酯（PC） |  |  | 0.05 | 0.1 | 0.2 | 0.4 | 0.8 | 1.6
成 |  | 聚苯乙烯（PS） |  |  | 0.05 | 0.1 | 0.2 | 0.4 | 0.8 | 1.6 | 3.2
|  | 聚丙烯（PP） |  |  |  | 0.1 | 0.2 | 0.4 | 0.8 | 1.6
型 |  | 尼龙 |  |  |  | 0.1 | 0.2 | 0.4 | 0.8 | 1.6
|  | 聚乙烯（PE） |  |  |  | 0.1 | 0.2 | 0.4 | 0.8 | 1.6 | 3.2 | 6.3
|  | 聚甲醛（POM） |  |  | 0.05 | 0.1 | 0.2 | 0.4 | 0.8 | 1.6 | 3.2
|  | 聚砜（PSU） |  |  |  |  | 0.2 | 0.4 | 0.8 | 1.6 | 3.2
|  | 聚氯乙烯（PVC） |  |  |  |  | 0.2 | 0.4 | 0.8 | 1.6 | 3.2
|  | 聚苯醚（PPO） |  |  |  |  | 0.2 | 0.4 | 0.8 | 1.6 | 3.2
|  | 氯化聚醚 |  |  |  |  | 0.2 | 0.4 | 0.8 | 1.6 | 3.2
|  | PBT |  |  |  |  | 0.2 | 0.4 | 0.8 | 1.6 | 3.2
| 热固性塑料 | 氨基塑料 |  |  |  |  | 0.2 | 0.4 | 0.8 | 1.6 | 3.2
|  | 酚醛塑料 |  |  |  |  | 0.2 | 0.4 | 0.8 | 1.6 | 3.2
|  | 硅酮塑料 |  |  |  |  | 0.2 | 0.4 | 0.8 | 1.6 | 3.2
压 |  | 氨基塑料 |  |  |  |  | 0.2 | 0.4 | 0.8 | 1.6 | 3.2
制 |  | 酚醛塑料 |  |  |  |  | 0.2 | 0.4 | 0.8 | 1.6 | 3.2
和 |  | 嘧胺塑料 |  |  |  | 0.1 | 0.2 | 0.4 | 0.8
挤 |  | 硅酮塑料 |  |  |  |  | 0.2 | 0.4 | 0.8
胶 |  | DAP | [5 empty] | 0.4 | 0.8 | 1.6 | 3.2
成 |  | 不饱和聚酯 | [5 empty] | 0.4 | 0.8 | 1.6 | 3.2
型 |  | 环氧塑料 |  |  |  |  | 0.2 | 0.4 | 0.8 | 1.6 | 3.2
机 |  | 有机玻璃 |  | 0.025 | 0.05 | 0.1 | 0.2 | 0.4 | 0.8 | 1.6 | 3.2 | 6.3
械 |  | 尼龙 | [7 empty] | 1.6 | 3.2 | 6.3 | 12.5
加 |  | 聚四氟乙烯(PTFE) | [6 empty] | 0.8 | 1.6 | 3.2 | 6.3 | 12.5
工 |  | 聚氯乙烯 | [7 empty] | 1.6 | 3.2 | 6.3 | 12.5
|  | 增强塑料 | [7 empty] | 1.6 | 3.2 | 6.3 | 12.5 | 25

## 公差数值表
基本尺寸 mm |  | 公 差 等 级
|  | IT01 | IT0 | IT1 | IT2 | IT3 | IT4 | IT5 | IT6 | IT7 | IT8 | IT9 | IT10 | IT11 | IT12 | IT13 | IT14 | IT15 | IT16 | IT17 | IT18
大于 | 至 | μm | [12 empty] | mm
— | 3 | 0.3 | 0.5 | 0.8 | 1.2 | 2 | 3 | 4 | 6 | 10 | 14 | 25 | 40 | 60 | 0.1 | 0.14 | 0.25 | 0.4 | 0.6 | 1 | 1.4
3 | 6 | 0.4 | 0.6 | 1 | 1.5 | 2.5 | 4 | 5 | 8 | 12 | 18 | 30 | 48 | 75 | 0.12 | 0.18 | 0.3 | 0.48 | 0.75 | 1.2 | 1.8
6 | 10 | 0.4 | 0.6 | 1 | 1.5 | 2.5 | 4 | 6 | 9 | 15 | 22 | 36 | 58 | 90 | 0.15 | 0.22 | 0.36 | 0.58 | 0.9 | 1.5 | 2.2
10 | 18 | 0.5 | 0.8 | 1.2 | 2 | 3 | 5 | 8 | 11 | 18 | 27 | 43 | 70 | 110 | 0.18 | 0.27 | 0.43 | 0.7 | 1.1 | 1.8 | 2.7
18 | 30 | 0.6 | 1 | 1.5 | 2.5 | 4 | 6 | 9 | 13 | 21 | 33 | 52 | 84 | 130 | 0.21 | 0.33 | 0.52 | 0.84 | 1.3 | 2.1 | 3.3
30 | 50 | 0.6 | 1 | 1.5 | 2.5 | 4 | 7 | 11 | 16 | 25 | 39 | 62 | 100 | 160 | 0.25 | 0.39 | 0.62 | 1 | 1.6 | 2.5 | 3.9
50 | 80 | 0.8 | 1.2 | 2 | 3 | 5 | 8 | 13 | 19 | 30 | 46 | 74 | 120 | 190 | 0.3 | 0.46 | 0.74 | 1.2 | 1.9 | 3 | 4.6
80 | 120 | 1 | 1.5 | 2.5 | 4 | 6 | 10 | 15 | 22 | 35 | 54 | 87 | 140 | 220 | 0.35 | 0.54 | 0.87 | 1.4 | 2.2 | 3.5 | 5.4
120 | 180 | 1.2 | 2 | 3.5 | 5 | 8 | 12 | 18 | 25 | 40 | 63 | 100 | 160 | 250 | 0.4 | 0.63 | 1 | 1.6 | 2.5 | 4 | 6.3
180 | 250 | 2 | 3 | 4.5 | 7 | 10 | 14 | 20 | 29 | 46 | 72 | 115 | 185 | 290 | 0.46 | 0.72 | 1.15 | 1.85 | 2.9 | 4.6 | 7.2
250 | 315 | 2.5 | 4 | 6 | 8 | 12 | 16 | 23 | 32 | 52 | 81 | 130 | 210 | 320 | 0.52 | 0.81 | 1.3 | 2.1 | 3.2 | 5.2 | 8.1
315 | 400 | 3 | 5 | 7 | 9 | 13 | 18 | 25 | 36 | 57 | 89 | 140 | 230 | 360 | 0.57 | 0.89 | 1.4 | 2.3 | 3.6 | 5.7 | 8.9
400 | 500 | 4 | 6 | 8 | 10 | 15 | 20 | 27 | 40 | 63 | 97 | 155 | 250 | 400 | 0.63 | 0.97 | 1.55 | 2.5 | 4 | 6.3 | 9.7
500 | 630 | 4.5 | 6 | 9 | 11 | 16 | 22 | 30 | 44 | 70 | 110 | 175 | 280 | 440 | 0.7 | 1.1 | 1.75 | 2.8 | 4.4 | 7 | 11
630 | 800 | 5 | 7 | 10 | 13 | 18 | 25 | 35 | 50 | 80 | 125 | 200 | 320 | 500 | 0.8 | 1.25 | 2 | 3.2 | 5 | 8 | 12.5
800 | 1000 | 5.5 | 8 | 11 | 15 | 21 | 29 | 40 | 56 | 90 | 140 | 230 | 360 | 560 | 0.9 | 1.4 | 2.3 | 3.6 | 5.6 | 9 | 14
1000 | 1250 | 6.5 | 9 | 13 | 18 | 24 | 34 | 46 | 66 | 105 | 165 | 260 | 420 | 660 | 1.05 | 1.65 | 2.6 | 4.2 | 6.6 | 10.5 | 16.5
1250 | 1600 | 8 | 11 | 15 | 21 | 29 | 40 | 54 | 78 | 125 | 195 | 310 | 500 | 780 | 1.25 | 1.95 | 3.1 | 5 | 7.8 | 12.5 | 19.5
1600 | 2000 | 9 | 13 | 18 | 25 | 35 | 48 | 65 | 92 | 150 | 230 | 370 | 600 | 920 | 1.5 | 2.3 | 3.7 | 6 | 9.2 | 15 | 23
2000 | 2500 | 11 | 15 | 22 | 30 | 41 | 57 | 77 | 110 | 175 | 280 | 440 | 700 | 1100 | 1.75 | 2.8 | 4.4 | 7 | 11 | 17.5 | 28
2500 | 3150 | 13 | 18 | 26 | 36 | 50 | 69 | 93 | 135 | 210 | 330 | 540 | 860 | 1350 | 2.1 | 3.3 | 5.4 | 8.6 | 13.5 | 21 | 33
3150 | 4000 | 16 | 23 | 33 | 45 | 60 | 84 | 115 | 165 | 260 | 410 | 660 | 1050 | 1650 | 2.6 | 4.1 | 6.6 | 10.5 | 16.5 | 26 | 41
4000 | 5000 | 20 | 28 | 40 | 55 | 74 | 100 | 140 | 200 | 320 | 500 | 800 | 1300 | 2000 | 3.2 | 5 | 8 | 13 | 20 | 32 | 50
5000 | 6300 | 25 | 35 | 49 | 67 | 92 | 125 | 170 | 250 | 400 | 620 | 980 | 1550 | 2500 | 4 | 6.2 | 9.8 | 15.5 | 25 | 40 | 62
6300 | 8000 | 31 | 43 | 62 | 84 | 115 | 155 | 215 | 310 | 490 | 760 | 1200 | 1950 | 3100 | 4.9 | 7.6 | 12 | 19.5 | 31 | 49 | 76
8000 | 10000 | 38 | 53 | 76 | 105 | 140 | 195 | 270 | 380 | 600 | 940 | 1500 | 2400 | 3800 | 6 | 9.4 | 15 | 24 | 38 | 60 | 94

## 法定计量单位
序号 | 物理量名称 | 单位名称 | 单位符号 | 导出符号 | 备注
1 | （放射性）活度 | 贝可（勒尔） | Bq | s-1
2 | （光）亮度 | 米坎每平方 |  | cd/m2
3 | （光）照度 | 勒（克斯） | lx | lm/m2
4 | （截面）惯性矩、极惯性矩 | 四次方米 |  | m4
5 | （线、体）膨胀系数 | 每度 |  | 1/K
6 | （质量）流量 | 千克每秒 |  | kg/s
7 | 比焓、比内能 | 焦每千克 |  | J/kg
8 | 比热容 | 焦每开千克 |  | J/K·kg
9 | 比容 | 立方米每千克 |  | m3/kg
10 | 比熵 | 焦每开千克 |  | J/K·kg
序号 | 物理量名称 | 单位名称 | 单位符号 | 导出符号 | 备注
11 | 表面张力 | 牛每米 |  | N/m
12 | 波长 | 米 | m
13 | 波数 | 每米 |  | m-1
14 | 泊松比 |  |  |  | 无量纲
15 | 长度 | 米 | m |  | 基本单位
16 | 长度 | 海里 | n mile |  | 1n mile=1852m
17 | 磁场强度 | 安每米 |  | A/m
18 | 磁导 | 亨 | H
19 | 磁导率 | 亨每米 |  | H/m
20 | 磁化率 |  |  |  | 无量纲
序号 | 物理量名称 | 单位名称 | 单位符号 | 导出符号 | 备注
21 | 磁化强度 | 安每米 |  | A/m
22 | 磁矩 | 安平方米 |  | A·m2
23 | 磁通（量） | 韦（伯） | Wb | V·s
24 | 磁通量密度、磁感应强度 | 特（斯拉） | T | Wb/m2
25 | 磁为位差、磁通势 | 安 | A
26 | 磁阻 | 每亨 |  | 1/H
27 | 弹性模量、切变模量 | 帕 | Pa
28 | 电磁能密度 | 焦每立方米 |  | J/m3
29 | 电导 | 西（门子） | S | A/V
30 | 电导率 | 西每米 |  | S/m
序号 | 物理量名称 | 单位名称 | 单位符号 | 导出符号 | 备注
31 | 电感 | 亨（利） | H | Wb/A
32 | 电荷（量） | 库（仑） | C | A·s
33 | 电荷密度 | 库仑每立方米 |  | C/m3
34 | 电极化强度 | 库仑每平方米 |  | C/m2
35 | 电流 | 安（培） | A |  | 基本单位
36 | 电流密度 | 安每平方米 |  | A/m2
37 | 电能 | 焦，千瓦时 | J | kW·h | 1kW.h=3.6*106J
38 | 电偶极矩 | 库仑米 |  | C·m
39 | 电容 | 法（拉） | F | C/V
40 | 电通量 | 库仑 | C
序号 | 物理量名称 | 单位名称 | 单位符号 | 导出符号 | 备注
41 | 电通量密度、电位移 | 库仑每平方米 |  | C/m2
42 | 电压、电动势、电位 | 伏（特） | V | W/A
43 | 电阻 | 欧（姆） | Ω | V/A
44 | 电阻率 | 米欧姆 |  | Ω·m
45 | 动力粘度 | 帕秒 |  | Pa·s
46 | 动量 | 千克米每秒 |  | kg·m/s
47 | 动量矩、角动量 | 千克平方米每秒 |  | kg·m2/s
48 | 发光强度 | 坎（德拉） | cd |  | 基本单位
49 | 功率、辐（射能）通量 | 瓦（特） | W | J/s
50 | 光通量 | 流（明） | lm | cd·sr | sr=立体角球面度
序号 | 物理量名称 | 单位名称 | 单位符号 | 导出符号 | 备注
51 | 焓、内能、自由能 | 焦 | J
52 | 级差、功率级差 | 分贝 | dB |  | 无量纲
53 | 剂量当量 | 希（沃特） | Sv | J/kg
54 | 加速度 | 米每秒平方 |  | m/s2
55 | 角度（平面角） | 度 | ° |  | 1圆周=360°
56 | 角加速度 | 弧度每秒平方 |  | s-2 | #NAME?
57 | 角速度 | 弧度每秒 | s-1
58 | 角速度、角频率 | 弧度每秒 |  | s-1 | #NAME?
59 | 截面系数、截面模量 | 三次方米 |  | m3
60 | 介电常数 | 法每米 |  | F/m
序号 | 物理量名称 | 单位名称 | 单位符号 | 导出符号 | 备注
61 | 力、重力 | 牛（顿） | N | kg·m/s2
62 | 力矩、转矩、力偶矩 | 牛米 |  | N·m
63 | 立体角 | 球面度 | sr | （辅助单位） | 顶点在球心，其在球面上截取的面积=r*r,r为球半径
64 | 密度 | 千克每立方米 |  | kg/m3
65 | 面积 | 平方米 |  | m2
66 | 面密度 | 千克每平方米 |  | kg/m2
67 | 摩擦系数 |  |  |  | 无量纲
68 | 能 | 电子伏 | eV |  | 1eV=1.6021892*10-19J
69 | 能量、功、热（量） | 焦（耳） | J | N·m
70 | 频率 | 赫（兹） | Hz | s-1
序号 | 物理量名称 | 单位名称 | 单位符号 | 导出符号 | 备注
71 | 平面角，角弧度 | 弧度 | rad |  | 辅助单位，无量纲，1圆周=2π（rad）
72 | 热导率（传热系数） | 瓦每平方米开，瓦每米摄氏度 |  | W/m·K，W/（m·℃） | 开[开尔文]
73 | 热扩散率 | 平方米每秒 |  | m2/s
74 | 热流量 | 瓦 | W |  | 瓦[瓦特]
75 | 热流密度 | 瓦每平方米 |  | W/m2
76 | 热容 | 焦每开 |  | J/K
77 | 热阻 | 开每瓦 |  | K/W
78 | 热阻系数 | 平方米开每瓦，平方米摄氏度每瓦 |  | m·K/W，m·℃/W
79 | 熵 | 焦每开 |  | J/K
80 | 摄氏温度 | 摄氏度 | ℃ |  | ℃=(t-273.15)K
序号 | 物理量名称 | 单位名称 | 单位符号 | 导出符号 | 备注
81 | 声功率 | 瓦 | W
82 | 声能密度 | 焦每立方米 |  | J/m3
83 | 声强 | 瓦每平方米 |  | W/m2
84 | 声压 | 帕 | Pa
85 | 声压级、声强级、声功率级 | 分贝 | dB |  | 无量纲
86 | 声阻抗、声阻、声抗 | 帕秒每立方米 |  | Pa·s/m3
87 | 声阻抗率 | 帕秒每米 |  | Pa·s/m
88 | 时间 | 秒 | s |  | 基本单位
89 | 速度 | 米每秒 |  | m/s
90 | 体积 | 立方米 |  | m3
序号 | 物理量名称 | 单位名称 | 单位符号 | 导出符号 | 备注
91 | 体积 | 升，立方分米 | L、l | dm2
92 | 体积流量 | 立方米每秒 |  | m3/s
93 | 温度 | 开（开尔文） | K |  | 基本单位
94 | 物质的量 | 摩（尔） | mol |  | 基本单位
95 | 吸收剂量 | 戈（瑞） | Gy | J/kg
96 | 线密度 | 特（克斯） | tex | g/km | kg/m
97 | 相对介电常数 |  |  |  | 无量纲
98 | 相位、相位差 | 弧度 | Rad |  | 无量纲
99 | 压缩系数 | 每帕 |  | 1/Pa
100 | 应变 |  |  |  | 无量纲
序号 | 物理量名称 | 单位名称 | 单位符号 | 导出符号 | 备注
101 | 应力、压力、压强、 | 帕（斯卡） | Pa | N/m2
102 | 运动粘度 | 平方米每秒 |  | m2/s | 斯
103 | 噪声级 | 分贝 | dB |  | 无量纲
104 | 振幅级差、场级差 | 分贝 | dB |  | 无量纲
105 | 质量 | 千克（公斤） | kg |  | 基本单位
106 | 周期 | 秒 | s |  | 一个循环的时间
107 | 转动惯量 | 千克平方米 |  | kg·m2
108 | 转速 | 转每分 | rpm | r/min
109 | 阻尼系数 | 每秒，分贝每秒 |  | s-1,dB/s

## 物理量常数
序号 | 名称 | 符号 | 常数 | 量纲
1 | 阿伏加德罗常数 | L,NA | (6.022045±0.000031)*1023 | mol-1
2 | 标准大气压 | p0 | 0.101325 | MPa
3 | 冰点的绝对温度 | T0 | 273.15 | K
4 | 玻尔半径 | a0 | (5.2917706±0.0000044)*10-11 | m
5 | 玻尔兹曼常数 | k | (1.380662±0.000044)*10-23 | J/K.mol
6 | 纯水三相点的绝对温度 | T | 273.16 | K
7 | 磁导率（真空中） | μ0 | 4π*10-7 | H/m
8 | 地球密度 | ρ | 5.517 | t/m3
9 | 地球平均半径 | r | 6.37*106 | m
10 | 地球与太阳平均距离 | d | 1.496*1011 | m
序号 | 名称 | 符号 | 常数 | 量纲
11 | 地球与月球平均距离 | d | 3.84*108 | m
12 | 地球质量 |  | 5.98*1024 | kg
13 | 第二辐射常数 | c2 | (1.438786±0.000045)*10-2 | m.K
14 | 第一辐射常数 | c1 | (5.67032±0.000020)*10-16 | W.m2
15 | 电子半径（经典） | re | (2.8179380±0.0000070)*10-15 | m
16 | 电子静止质量 | me | 9.109534*10-31 | kg
17 | 法拉第常数 | F | (9.648456±0.000027)*104 | C/mol
18 | 光速（真空中）、电磁波速度 | c0 | (2.99792458±0.000000012)*108 | m/s
19 | 哈特里能量 | Eh | 4.35981*10-18 | J
20 | 基本电荷（电子电量） | e | (1.6021892±0.0000046)*10-19 | C
序号 | 名称 | 符号 | 常数 | 量纲
21 | 基本电荷（电子电量） | e | 4.803242*10-10 | esu
22 | 介电常数（真空中） | ε0 | 8.854187818*10-12 | F/m
23 | 精细结构常数 | α | 0.0072973506±0.0000000060 | 无量纲
24 | 绝对0度 |  | -273.15 | ℃
25 | 空气密度（标准条件下，干燥） |  | 0.001293 | kg/l，t/m3
26 | 里德伯常数 | R∞ | (1.097373177±0.000000083)*107 | m-1
27 | 粒子或原子核的磁矩玻尔磁子 | μB | (9.274078±0.000036)*10-24 | A.m2
28 | 粒子或原子核的磁矩核磁子 | μN | (5.050824±0.000020)*10-27 | A.m2
29 | 摩尔体积(理想气体0℃，0.101MPa) | Vm | (0.02241383±0.00000070) | m3/mol
30 | 普朗克常数 | h | (6.626176±0.000036)*10-34 | J.s
序号 | 名称 | 符号 | 常数 | 量纲
31 | 热功当量 | J | 4.1868 | J/Cal
32 | 声速（在标准条件下空气中） | c | 331.4 | m/s
33 | 水的密度（0℃） |  | 13.5951 | kg/l，t/m3
34 | 水的密度（4℃） |  | 0.999973 | kg/l，t/m3
35 | 斯忒藩—玻尔兹曼常数 | σ | (5.67032±0.00071)*10-8 | W/K4m2
36 | 通用（普适、摩尔）气体常数 | R | 8.31441±0.00026 | J/(mol.K)
37 | 万有引力常量 | G | 6.673*10-11 | N.m2/kg2
38 | 圆周率 | π | 3.1415926535897932384626433832795
39 | 质子的磁旋比 | γ | (2.6751987±0.0000075)*108 | A.m2/J.s
40 | 质子的康普顿波长 | λcp | (1.3214099±0.0000022)*10-15 | m
序号 | 名称 | 符号 | 常数 | 量纲
41 | 质子静止质量 | mp | 1.6726485*10-27 | kg
42 | 中子的康普顿波长 | λcn | (1.3195909±0.0000022)*10-15 | m
43 | 中子静止质量 | mn | 1.6749543*10-27 | kg
44 | 重力加速度（标准） | ga | 9.80665 | m/s2

## 塑件公差
公差等级 | 公差种类 | 大于0 到3 | ＞3~6 | >6~10 | >10~14 | >14~18 | >18~24 | >24~30 | >30~40 | >40~50 | 公差等级 | 公差种类 | >50~65 | >65~80 | >80~100 | > 100~120 | > 120~140 | > 140~160 | > 160~180 | > 180~200 | > 200~225 | 公差等级 | 公差种类 | > 225~250 | > 250~280 | > 280~315 | > 315~355 | > 355~400 | > 400~450 | > 450~500
标注公差的塑料件尺寸公差值 | [10 empty] | 标注公差的塑料件尺寸公差值 | [10 empty] | 标注公差的塑料件尺寸公差值
MT1 | A | 0.07 | 0.08 | 0.09 | 0.1 | 0.11 | 0.12 | 0.14 | 0.16 | 0.18 | MT1 | A | 0.2 | 0.23 | 0.26 | 0.29 | 0.32 | 0.36 | 0.4 | 0.44 | 0.48 | MT1 | A | 0.52 | 0.56 | 0.6 | 0.64 | 0.7 | 0.78 | 0.86
| B | 0.14 | 0.16 | 0.18 | 0.2 | 0.21 | 0.22 | 0.24 | 0.26 | 0.28 |  | B | 0.3 | 0.33 | 0.36 | 0.39 | 0.42 | 0.46 | 0.5 | 0.54 | 0.58 |  | B | 0.62 | 0.66 | 0.7 | 0.74 | 0.8 | 0.88 | 0.96
MT2 | A | 0.1 | 0.12 | 0.14 | 0.16 | 0.18 | 0.2 | 0.22 | 0.24 | 0.26 | MT2 | A | 0.3 | 0.34 | 0.38 | 0.42 | 0.46 | 0.5 | 0.54 | 0.6 | 0.66 | MT2 | A | 0.72 | 0.76 | 0.84 | 0.92 | 1 | 1.1 | 1.2
| B | 0.2 | 0.22 | 0.24 | 0.26 | 0.28 | 0.3 | 0.32 | 0.34 | 0.36 |  | B | 0.4 | 0.44 | 0.48 | 0.52 | 0.56 | 0.6 | 0.64 | 0.7 | 0.76 |  | B | 0.82 | 0.86 | 0.94 | 1.02 | 1.1 | 1.2 | 1.3
MT3 | A | 0.12 | 0.14 | 0.16 | 0.18 | 0.2 | 0.24 | 0.28 | 0 .32 | 0.36 | MT3 | A | 0.4 | 0.46 | 0.52 | 0.58 | 0.64 | 0.7 | 0.78 | 0.86 | 0.92 | MT3 | A | 1 | 1.1 | 1.2 | 1.3 | 1.44 | 1.6 | 1.74
| B | 0.32 | 0.34 | 0.36 | 0.38 | 0.4 | 0.44 | 0.48 | 0.52 | 0.56 |  | B | 0.6 | 0.66 | 0.72 | 0.78 | 0.84 | 0.9 | 0.98 | 1.06 | 1.12 |  | B | 1.2 | 1.3 | 1.4 | 1.5 | 1.64 | 1.8 | 1.94
MT4 | A | 0.16 | 0.18 | 0.2 | 0.24 | 0.28 | 0.32 | 0.36 | 0.42 | 0.48 | MT4 | A | 0.56 | 0.64 | 0.72 | 0.82 | 0.92 | 1.02 | 1.12 | 1.24 | 1.36 | MT4 | A | 1.48 | 1.62 | 1.8 | 2 | 2.2 | 2.4 | 2.6
| B | 0.36 | 0.38 | 0.4 | 0.44 | 0.48 | 0.52 | 0.56 | 0.62 | 0.68 |  | B | 0.76 | 0.84 | 0.92 | 1.02 | 1.12 | 1.22 | 1.32 | 1.44 | 1.56 |  | B | 1.68 | 1.82 | 2 | 2.2 | 2.4 | 2.6 | 2.8
MT5 | A | 0.2 | 0.24 | 0.28 | 0.32 | 0.38 | 0.44 | 0.5 | 0.56 | 0.64 | MT5 | A | 0.74 | 0.86 | 1 | 1.14 | 1.28 | 1.44 | 1.6 | 1.76 | 1.92 | MT5 | A | 2.1 | 2.3 | 2.5 | 2.8 | 3.1 | 3.5 | 3.9
| B | 0.4 | 0.44 | 0.48 | 0.52 | 0.58 | 0.64 | 0.7 | 0.76 | 0.84 |  | B | 0.94 | 1.06 | 1.2 | 1.34 | 1.48 | 1.64 | 1.8 | 1.96 | 2.12 |  | B | 2.3 | 2.5 | 2.7 | 3 | 3.3 | 3.7 | 4.1
MT6 | A | 0.26 | 0.32 | 0.38 | 0.46 | 0.54 | 0.62 | 0.7 | 0.8 | 0.94 | MT6 | A | 1.1 | 1.28 | 1.48 | 1.72 | 2 | 2.2 | 2.4 | 2.6 | 2.9 | MT6 | A | 3.2 | 3.5 | 3.8 | 4.3 | 4.7 | 5.3 | 6
| B | 0.46 | 0.52 | 0.58 | 0.68 | 0.74 | 0.82 | 0.9 | 1 | 1.14 |  | B | 1.3 | 1.48 | 1.68 | 1.92 | 2.2 | 2.4 | 2.6 | 2.8 | 3.1 |  | B | 3.4 | 3.7 | 4 | 4.5 | 4.9 | 5.5 | 6.2
MT7 | A | 0.38 | 0.48 | 0.58 | 0.68 | 0.78 | 0.88 | 1 | 1.14 | 1.32 | MT7 | A | 1.54 | 1.8 | 2.1 | 2.4 | 2.7 | 3 | 3.3 | 3.7 | 4.1 | MT7 | A | 4.5 | 4.9 | 5.4 | 6 | 6.7 | 7.4 | 8.2
| B | 0.58 | 0.68 | 0.78 | 0.88 | 0.98 | 1.08 | 1.2 | 1.34 | 1.52 |  | B | 1.74 | 2 | 2.3 | 2.6 | 3.1 | 3.2 | 3.5 | 3.9 | 4.3 |  | B | 4.7 | 5.1 | 5.6 | 6.2 | 6.9 | 7.6 | 8.4
注：1） A为不受模具活动部分影响的尺寸公差值；B为受模具活动部分影响的尺寸公差值。 | [10 empty] | 注：1） A为不受模具活动部分影响的尺寸公差值；B为受模具活动部分影响的尺寸公差值。 | [10 empty] | 注：1） A为不受模具活动部分影响的尺寸公差值；B为受模具活动部分影响的尺寸公差值。
标准号： GB/T 14486-93

## 公差等级应用范围
公差等级应用范围
应用范围 | 公差等级（IT）
| 1 | 0 | 1 | 2 | 3 | 4 | 5 | 6 | 7 | 8 | 9 | 10 | 11 | 12 | 13 | 14 | 15 | 16 | 17 | 18
高精度标准量块（块规）
量块，检验高精度工件用的量规及轴用卡规的校对塞规
特别精密零件的配合尺寸
检验低精度工件用的量规、精密零件的配合尺寸
配合尺寸
原材料公差
未注公差尺寸（非配合尺寸，冲压件、模锻件、铸件等）

## surface roughness
Relations between surface roughness and draft angle
Surface roughness (EDM surface) |  |  |  | Draft angle
AGIE | VDI | Carmilles | Ra (um) | PA | PC | ABS
10 | 42 | 39 | 11 | 4 | 5.5 | 4.5
9 | 39 | 36 | 7 | 3 | 4.5 | 3.5
8 | 36 | 33 | 5 | 2 | 3.5 | 2.5
| 33 | 30 | 3.15 | 1.5 | 2 | 2
7 | 30 | 27 | 2.24 | 1 | 2 | 1.5
6 | 27 | 24 | 1.6 | 0.5 | 1.5 | 1
5 | 21 | 18 | 0.8 | 0.5 | 1 | 0.5
ESS (Ericsson Surface Standard) is roughly VDI*5

## 射出成型制程參數
射出成型制程參數設定參考表 | [6 empty] | 射出成型制程參數設定參考表 | [6 empty] | 射出成型制程參數設定參考表
料別 | 烘料溫度(℃) | 烘料時間(HR) | 適當模溫(℃) | 可塑化料溫(℃) | 密度(g/cm2) | 收縮率(%) | 料別 | 烘料溫度(℃) | 烘料時間(HR) | 適當模溫(℃) | 可塑化料溫(℃) | 密度(g/cm2) | 收縮率(%) | 料別 | 烘料溫度(℃) | 烘料時間(HR) | 適當模溫(℃) | 可塑化料溫(℃) | 密度(g/cm2) | 收縮率(%)
PVC(S) | 60~70 | 1~2 | 50~70 | 140~180 |  | (1.5~) | PVC(S) | 60~70 | 1~2 | 50~70 | 140~180 |  | (1.5~) | PVC(S) | 60~70 | 1~2 | 50~70 | 140~180 |  | (1.5~)
PVC(H) | 60~70↑ | 1~2 | 50~70 | 150~180 | (1.40) | (0.3) | PVC(H) | 60~70↑ | 1~2 | 50~70 | 150~180 | (1.40) | (0.3) | PVC(H) | 60~70↑ | 1~2 | 50~70 | 150~180 | (1.40) | (0.3)
LOPE | 70~80 | 1~2 | 20~50 | 160~240 | (0.92) | (1.5~) | LOPE | 70~80 | 1~2 | 20~50 | 160~240 | (0.92) | (1.5~) | LOPE | 70~80 | 1~2 | 20~50 | 160~240 | (0.92) | (1.5~)
HDPE | 70~100 | 1~2 | 20~70 | 200~280 | (0.96) | (1.5~) | HDPE | 70~100 | 1~2 | 20~70 | 200~280 | (0.96) | (1.5~) | HDPE | 70~100 | 1~2 | 20~70 | 200~280 | (0.96) | (1.5~)
PP | 70~90 | 1~2 | 20~50 | 200~300 | (0.90) | (0.8~) | PP | 70~90 | 1~2 | 20~50 | 200~300 | (0.90) | (0.8~) | PP | 70~90 | 1~2 | 20~50 | 200~300 | (0.90) | (0.8~)
PS | 70~80 | 1~2 | 20~70 | 180~260 | (1.05) | (0.4) | PS | 70~80 | 1~2 | 20~70 | 180~260 | (1.05) | (0.4) | PS | 70~80 | 1~2 | 20~70 | 180~260 | (1.05) | (0.4)
ABS | 80~100 | 1~2 | 40~80 | 180~260 | (1.05) | (0.6) | ABS | 80~100 | 40~80 | 180~260 | 180~260 | (1.05) | (0.6) | ABS | 80~100 | 40~80 | 180~260 | 180~260 | (1.05) | (0.6)
AS | 80~100 | 2~ | 40~70 | 210~260 | (1.07) | (0.4) | AS | 80~100 | 2~ | 40~70 | 210~260 | (1.07) | (0.4) | AS | 80~100 | 2~ | 40~70 | 210~260 | (1.07) | (0.4)
PMMA | 80~90 | 3~ | 50~90 | 180~250 | (1.19) | (0.4) | PMMA | 80~90 | 3~ | 50~90 | 180~250 | (1.19) | (0.4) | PMMA | 80~90 | 3~ | 50~90 | 180~250 | (1.19) | (0.4)
EVA | 40~60 | 1~ | 20~55 | 130~150 | (0.93) | (1.0~) | EVA | 40~60 | 1~ | 20~55 | 130~150 | (0.93) | (1.0~) | EVA | 40~60 | 1~ | 20~55 | 130~150 | (0.93) | (1.0~)
POM | 80~ | 2~ | 40~120 | 185~230 | (1.40) | (1.8~) | POM | 80~ | 2~ | 40~120 | 185~230 | (1.40) | (1.8~) | POM | 80~ | 2~ | 40~120 | 185~230 | (1.40) | (1.8~)
PA | 70~ | 4~ | 40~ | 260~290 | (1.04~) | (0.4~) | PA | 70~ | 4~ | 40~ | 260~290 | (1.04~) | (0.4~) | PA | 70~ | 4~ | 40~ | 260~290 | (1.04~) | (0.4~)
MPPO | 70~100 | 2~4 | 60~120 | 220~300 | (1.06) | (0.6) | MPPO | 70~100 | 2~4 | 60~120 | 220~300 | (1.06) | (0.6) | MPPO | 70~100 | 2~4 | 60~120 | 220~300 | (1.06) | (0.6)
PC | 120~ | 2~4 | 80~100 | 270~310 | (1.20) | (0.6) | PC | 120~ | 2~4 | 80~100 | 270~310 | (1.20) | (0.6) | PC | 120~ | 2~4 | 80~100 | 270~310 | (1.20) | (0.6)
PET | 130~ | 4~ | 60~100 | 250~280 | (1.33) | (0.3) | PET | 130~ | 4~ | 60~100 | 250~280 | (1.33) | (0.3) | PET | 130~ | 4~ | 60~100 | 250~280 | (1.33) | (0.3)
PBT | 130~ | 3~4 | 60~90 | 230~260 | (1.30) | (1.7) | PBT | 130~ | 3~4 | 60~90 | 230~260 | (1.30) | (1.7) | PBT | 130~ | 3~4 | 60~90 | 230~260 | (1.30) | (1.7)
PSU | 160~ | 3~ | 120~160 | 320~360 | (1.25) | (0.7) | PSU | 160~ | 3~ | 120~160 | 320~360 | (1.25) | (0.7) | PSU | 160~ | 3~ | 120~160 | 320~360 | (1.25) | (0.7)
PPS | 130~ | 1~3 | 120~160 | 290~330 | (1.35) | (1.1) | PPS | 130~ | 1~3 | 120~160 | 290~330 | (1.35) | (1.1) | PPS | 130~ | 1~3 | 120~160 | 290~330 | (1.35) | (1.1)
PES | 180~ | 3~ | 140~180 | 340~390 | (1.37) | (0.8) | PES | 180~ | 3~ | 140~180 | 340~390 | (1.37) | (0.8) | PES | 180~ | 3~ | 140~180 | 340~390 | (1.37) | (0.8)
PEEK | 150~ | 3~ | 130~170 | 350~400 | (1.30) | (1.1) | PEEK | 150~ | 3~ | 130~170 | 350~400 | (1.30) | (1.1) | PEEK | 150~ | 3~ | 130~170 | 350~400 | (1.30) | (1.1)
ABS/PC | 100~ | 2~ | 60~90 | 240~270 | (1.18) | (0.6) | ABS/PC | 100~ | 2~ | 60~90 | 240~270 | (1.18) | (0.6) | ABS/PC | 100~ | 2~ | 60~90 | 240~270 | (1.18) | (0.6)
備注: | 1.因各機台規格間差異較大,本表數值僅做參考; | [5 empty] | 備注: | 1.因各機台規格間差異較大,本表數值僅做參考; | [5 empty] | 備注: | 1.因各機台規格間差異較大,本表數值僅做參考;
| 2.本表各項數值,均系依不含任何填充材時為基準. | [6 empty] | 2.本表各項數值,均系依不含任何填充材時為基準. | [6 empty] | 2.本表各項數值,均系依不含任何填充材時為基準.
審核:闕伍生 |  |  |  | 制表:劉麗 | (資料來源):射出成型實務 |  | 審核:闕伍生 |  |  |  | 制表:劉麗 | (資料來源):射出成型實務 |  | 審核:闕伍生 |  |  |  | 制表:劉麗 | (資料來源):射出成型實務
射出成型制程參數設定參考表 | [6 empty] | 射出成型制程參數設定參考表 | [6 empty] | 射出成型制程參數設定參考表
料別 | 烘料溫度(℃) | 烘料時間(HR) | 適當模溫(℃) | 可塑化料溫(℃) | 密度(g/cm2) | 收縮率(%) | 料別 | 烘料溫度(℃) | 烘料時間(HR) | 適當模溫(℃) | 可塑化料溫(℃) | 密度(g/cm2) | 收縮率(%) | 料別 | 烘料溫度(℃) | 烘料時間(HR) | 適當模溫(℃) | 可塑化料溫(℃) | 密度(g/cm2) | 收縮率(%)
PVC(S) | 60~70 | 1~2 | 50~70 | 140~180 |  | (1.5~) | PVC(S) | 60~70 | 1~2 | 50~70 | 140~180 |  | (1.5~) | PVC(S) | 60~70 | 1~2 | 50~70 | 140~180 |  | (1.5~)
PVC(H) | 60~70↑ | 1~2 | 50~70 | 150~180 | (1.40) | (0.3) | PVC(H) | 60~70↑ | 1~2 | 50~70 | 150~180 | (1.40) | (0.3) | PVC(H) | 60~70↑ | 1~2 | 50~70 | 150~180 | (1.40) | (0.3)
LOPE | 70~80 | 1~2 | 20~50 | 160~240 | (0.92) | (1.5~) | LOPE | 70~80 | 1~2 | 20~50 | 160~240 | (0.92) | (1.5~) | LOPE | 70~80 | 1~2 | 20~50 | 160~240 | (0.92) | (1.5~)
HDPE | 70~100 | 1~2 | 20~70 | 200~280 | (0.96) | (1.5~) | HDPE | 70~100 | 1~2 | 20~70 | 200~280 | (0.96) | (1.5~) | HDPE | 70~100 | 1~2 | 20~70 | 200~280 | (0.96) | (1.5~)
PP | 70~90 | 1~2 | 20~50 | 200~300 | (0.90) | (0.8~) | PP | 70~90 | 1~2 | 20~50 | 200~300 | (0.90) | (0.8~) | PP | 70~90 | 1~2 | 20~50 | 200~300 | (0.90) | (0.8~)
PS | 70~80 | 1~2 | 20~70 | 180~260 | (1.05) | (0.4) | PS | 70~80 | 1~2 | 20~70 | 180~260 | (1.05) | (0.4) | PS | 70~80 | 1~2 | 20~70 | 180~260 | (1.05) | (0.4)
ABS | 80~100 | 40~80 | 180~260 | 180~260 | (1.05) | (0.6) | ABS | 80~100 | 40~80 | 180~260 | 180~260 | (1.05) | (0.6) | ABS | 80~100 | 40~80 | 180~260 | 180~260 | (1.05) | (0.6)
AS | 80~100 | 2~ | 40~70 | 210~260 | (1.07) | (0.4) | AS | 80~100 | 2~ | 40~70 | 210~260 | (1.07) | (0.4) | AS | 80~100 | 2~ | 40~70 | 210~260 | (1.07) | (0.4)
PMMA | 80~90 | 3~ | 50~90 | 180~250 | (1.19) | (0.4) | PMMA | 80~90 | 3~ | 50~90 | 180~250 | (1.19) | (0.4) | PMMA | 80~90 | 3~ | 50~90 | 180~250 | (1.19) | (0.4)
EVA | 40~60 | 1~ | 20~55 | 130~150 | (0.93) | (1.0~) | EVA | 40~60 | 1~ | 20~55 | 130~150 | (0.93) | (1.0~) | EVA | 40~60 | 1~ | 20~55 | 130~150 | (0.93) | (1.0~)
POM | 80~ | 2~ | 40~120 | 185~230 | (1.40) | (1.8~) | POM | 80~ | 2~ | 40~120 | 185~230 | (1.40) | (1.8~) | POM | 80~ | 2~ | 40~120 | 185~230 | (1.40) | (1.8~)
PA | 70~ | 4~ | 40~ | 260~290 | (1.04~) | (0.4~) | PA | 70~ | 4~ | 40~ | 260~290 | (1.04~) | (0.4~) | PA | 70~ | 4~ | 40~ | 260~290 | (1.04~) | (0.4~)
MPPO | 70~100 | 2~4 | 60~120 | 220~300 | (1.06) | (0.6) | MPPO | 70~100 | 2~4 | 60~120 | 220~300 | (1.06) | (0.6) | MPPO | 70~100 | 2~4 | 60~120 | 220~300 | (1.06) | (0.6)
PC | 120~ | 2~4 | 80~100 | 270~310 | (1.20) | (0.6) | PC | 120~ | 2~4 | 80~100 | 270~310 | (1.20) | (0.6) | PC | 120~ | 2~4 | 80~100 | 270~310 | (1.20) | (0.6)
PET | 130~ | 4~ | 60~100 | 250~280 | (1.33) | (0.3) | PET | 130~ | 4~ | 60~100 | 250~280 | (1.33) | (0.3) | PET | 130~ | 4~ | 60~100 | 250~280 | (1.33) | (0.3)
PBT | 130~ | 3~4 | 60~90 | 230~260 | (1.30) | (1.7) | PBT | 130~ | 3~4 | 60~90 | 230~260 | (1.30) | (1.7) | PBT | 130~ | 3~4 | 60~90 | 230~260 | (1.30) | (1.7)
PSU | 160~ | 3~ | 120~160 | 320~360 | (1.25) | (0.7) | PSU | 160~ | 3~ | 120~160 | 320~360 | (1.25) | (0.7) | PSU | 160~ | 3~ | 120~160 | 320~360 | (1.25) | (0.7)
PPS | 130~ | 1~3 | 120~160 | 290~330 | (1.35) | (1.1) | PPS | 130~ | 1~3 | 120~160 | 290~330 | (1.35) | (1.1) | PPS | 130~ | 1~3 | 120~160 | 290~330 | (1.35) | (1.1)
PES | 180~ | 3~ | 140~180 | 340~390 | (1.37) | (0.8) | PES | 180~ | 3~ | 140~180 | 340~390 | (1.37) | (0.8) | PES | 180~ | 3~ | 140~180 | 340~390 | (1.37) | (0.8)
PEEK | 150~ | 3~ | 130~170 | 350~400 | (1.30) | (1.1) | PEEK | 150~ | 3~ | 130~170 | 350~400 | (1.30) | (1.1) | PEEK | 150~ | 3~ | 130~170 | 350~400 | (1.30) | (1.1)
ABS/PC | 100~ | 2~ | 60~90 | 240~270 | (1.18) | (0.6) | ABS/PC | 100~ | 2~ | 60~90 | 240~270 | (1.18) | (0.6) | ABS/PC | 100~ | 2~ | 60~90 | 240~270 | (1.18) | (0.6)
備注: | 1.因各機台規格間差異較大,本表數值僅做參考; | [5 empty] | 備注: | 1.因各機台規格間差異較大,本表數值僅做參考; | [5 empty] | 備注: | 1.因各機台規格間差異較大,本表數值僅做參考;
| 2.本表各項數值,均系依不含任何填充材時為基準. | [6 empty] | 2.本表各項數值,均系依不含任何填充材時為基準. | [6 empty] | 2.本表各項數值,均系依不含任何填充材時為基準.
審核:闕伍生 |  |  |  | 制表:劉麗 | (資料來源):射出成型實務 |  | 審核:闕伍生 |  |  |  | 制表:劉麗 | (資料來源):射出成型實務 |  | 審核:闕伍生 |  |  |  | 制表:劉麗 | (資料來源):射出成型實務